## GBM316-15
Material Code | GBM316-15
Analyte | Cu |  |  | Pb |  |  | Zn |  |  | Ni |  |  | Ag |  |  | S
Units | ppm |  |  | ppm |  |  | ppm |  |  | ppm |  |  | ppm |  |  | %
Average | 55.56533 |  |  | 21.77264 |  |  | 256.6585 |  |  | 12308.32 |  |  | 0.954025 |  |  | 0.09649816
Standard Deviation | 18.67166 |  |  | 17.46382 |  |  | 34.50559 |  |  | 536.3675 |  |  | 0.8645816 |  |  | 0.02113772
Count | 27 |  |  | 11 |  |  | 24 |  |  | 97 |  |  | 40 |  |  | 97
95% Confidence Interval | 7.526965 |  |  | 12.305 |  |  | 14.88381 |  |  | 108.6636 |  |  | 0.2800291 |  |  | 0.004282325
Lab | Result | Method | Reading | Result | Method | Reading | Result | Method | Reading | Result | Method | Reading | Result | Method | Reading | Result | Method | Reading
Lab 1 | 57 | 4A | ES | 7 | 4A | ES | 251 | 4A | ES | 11166 | 4A | ES | <1.0 | 4A | ES | 0.1 | CSA | IR
Lab 2 | nr | FUS | ES | nr | FUS | ES | nr | FUS | ES | 12700 | FUS | ES | <3.0 | 4A | ES | 0.06 | CSA | IR
Lab 3 | nr | 4A | ES | nr | 4A | ES | nr | 4A | ES | 12800 | 4A | ES | <3.0 | 4A | ES | nr | 4A | ICP
Lab 4 | nr | 4A | ES | nr | 4A | ES | nr | 4A | ES | 13200 | 4A | ES | <3.0 | 4A | ES | 0.09 | CSA | IR
Lab 5 | nr | 4A | AAS | nr | 4A | AAS | nr | 4A | AAS | 13519 | 4A | AAS | <20.0 | AR | AAS
Lab 6 | nr | 3A | AAS | nr | 3A | AAS | nr | 3A | AAS | 11125 | 4A | ES | 0.1 | 3A | AAS | 0.09 | CSA | IR
Lab 7 | nr | 4A | AAS | nr | 4A | AAS | nr | 4A | AAS | 12613 | 4A | AAS | 2 | 4A | AAS | 0.07 | CSA | IR
Lab 8 | nr | 4A | ES | nr | 4A | ES | nr | 4A | ES | 12074 | 4A | ES | 2.1 | 4A | ES
Lab 9 | nr | AR | AAS | 12.2 | AR | AAS | nr | AR | AAS | 7164 | AR | AAS | nr | AR | AAS | 0.04 | CSA | IR
Lab 10 | <50 | 3A | ES | <100 | 3A | ES | 200 | 3A | ES | 12500 | 3A | ES | <5.0 | 3A | ES | 0.1 | 3A | ES
Lab 11 | nr | 4A | ES | nr | 4A | ES | nr | 4A | ES | 12400 | 4A | ES | <1.0 | 4A | ES | 0.1 | CSA | IR
Lab 12 | nr | FUS | XRF | nr | FUS | XRF | nr | FUS | XRF | 12700 | FUS | XRF | <1.0 | 3A | AAS | 0.09 | FUS | XRF
Lab 13 | nr | 4A | ES | nr | 4A | ES | nr | 4A | ES | 12650 | 4A | ES | <1.0 | 4A | ES
Lab 14 | nr | 4A | ES | nr | 4A | ES | nr | 4A | ES | 12050 | 4A | ES | <1.0 | 4A | ES | 0.13 | 4A | ES
Lab 15 | 60 | FUS | ES | <100 | FUS | ES | 300 | FUS | ES | 12550 | FUS | ES | 1 | FUS | ES | 0.1 | FUS | ES
Lab 16 | nr | 4A | ES | nr | 4A | ES | nr | 4A | ES | 12550 | 4A | ES | <1.0 | 4A | ES | 0.11 | 4A | ES
Lab 17 | nr | 4A | ICP | nr | 4A | ICP | nr | 4A | ICP | 12900 | 4A | ICP | <1.0 | 4A | ICP | 0.13 | CSA | IR
Lab 18 | 70 | 4A | AAS
Lab 19 | nr | 4A | ES | nr | 4A | ES | nr | 4A | ES | 12475 | 4A | ES | <1.0 | 4A | ES | 0.08 | CSA | IR
Lab 20 | 60 | 4A | ES | 30 | 4A | ES | 280 | 4A | ES | 12450 | 4A | ES | <1.0 | 4A | ES | 0.08 | CSA | IR
Lab 21 | nr | 4A | ES | nr | 4A | ES | nr | 4A | ES | 12300 | 4A | ES | <2.0 | 4A | AAS | 0.08 | CSA | IR
Lab 22 | 80 | FUS | ES | <100 | FUS | ES | 200 | FUS | ES | 10550 | FUS | ES | <1.0 | FUS | ES | 0.18 | FUS | ES
Lab 23 | 60 | 3A | ES | <100 | 3A | ES | 300 | 3A | ES | 12140 | 3A | ES | 6.0 | 3A | ES | 0.1 | 3A | ES
Lab 24 | nr | AR | ES | nr | AR | ES | nr | AR | ES | 12300 | AR | ES | <1.0 | AR | ES | 0.09 | AR | ES
Lab 25 | nr | AR | ES | nr | AR | ES | nr | AR | ES | 12600 | AR | ES | <1.0 | AR | ES | 0.09 | AR | ES
Lab 26 | nr | 4A | ES | nr | 4A | ES | nr | 4A | ES | 12450 | 4A | ES | <1.0 | 4A | ES | 0.12 | CSA | IR
Lab 27 | nr | 4A | AAS |  |  |  | nr | 4A | AAS |  |  |  | nr | 4A | AAS
Lab 28 | nr | AR | AAS | nr | AR | AAS | nr | AR | AAS | 12100 | AR | AAS | <1.0 | AR | AAS
Lab 29 | nr | 4A | ES | nr | 4A | ES | nr | 4A | ES | 11900 | 4A | ES | <1.0 | 4A | ES | 0.08 | CSA | IR
Lab 30 | nr | 4A | ES | nr | 4A | ES | nr | 4A | ES | 12950 | 4A | ES | <1.0 | 4A | ES | 0.11 | 4A | ES
Lab 31 | nr | 4A | AAS,VOL | nr | 4A | AAS | nr | 4A | AAS | 12800 | 4A | AAS | <0.7 | FA | GRAV | 0.1 | CSA | IR
Lab 32 | nr | 4A | ES | nr | 4A | ES | nr | 4A | ES | 13300 | 4A | ES | 0.5 | 4A | ES | 0.11 | CSA | IR
Lab 33 | nr | AR | AAS,ICP | nr | AR | AAS,ICP | nr | AR | AAS,ICP | 12255 | AR | AAS,ICP | <0.1 | AR | AAS,ICP | 0.06 | AR | AAS,ICP
Lab 34 | nr | AR | AAS
Lab 35 | nr | AR | AAS | nr | AR | AAS | nr | AR | AAS |  |  |  | 0.1 | AR | AAS | 0.07 | CSA | IR
Lab 36 | [6 empty] | 300 | NAA |  | 11600 | NAA |  | <5.0 | NAA
Lab 37 | nr | FUS | XRF | nr | FUS | XRF | nr | FUS | XRF | 13175 | FUS | XRF | 0.4 | AR | AAS | 0.11 | CSA | IR
Lab 38 | bld | AR | AAS
Lab 39 | 32 | AR | AAS | <200 | AR | AAS | 284 | AR | AAS |  |  |  | <2.0 | AR | AAS | 0.11 | AR | AAS
Lab 40 | 40 | 4A,TITR | ES | <200 | 4A | ES | 200 | 4A | ES | 12650 | 4A | ES | <2.0 | 4A | ES | 0.11 | AR | ES
Lab 41 | nr | 4A | ES | nr | 4A | ES | nr | 4A | ES | 12061 | 4A | ES | <2.0 | 4A | ES | 0.11 | 4A | ES
Lab 42 | nr | 3A | ES | nr | 3A | ES | nr | 3A | ES | 12800 | 3A | ES | 0.2 | 3A | MS | 0.1 | CSA | IR
Lab 43 | nr | 4A | AAS | nr | 4A | AAS | nr | 4A | AAS |  |  |  | 0.9 | 4A | AAS | 0.1 | CSA | IR
Lab 44 | nr | 4A | AAS | nr | AR | AAS | nr | 4A | AAS |  |  |  | 3 | AR | AAS
Lab 45 | nr | 4A | AAS | nr | 4A | AAS |  |  |  | 12184 | 4A | AAS | 0.3 | 4A | AAS | 0.08 | CSA | IR
Lab 46 | 39 | AR | AAS | [9 empty] | <1.0 | AR | AAS
Lab 47 | nr | 4A | ES | nr | 4A | ES | nr | 4A | ES | 12000 | 4A | ES | <5.0 | 4A | ES | 0.115 | 4A | ES
Lab 48 | nr | 4A,VOL | AAS | nr | 4A | AAS | nr | 4A | AAS | 12456 | 4A | AAS | <1.0 | 4A | AAS | 0.11 | CSA,GRAV | IR
Lab 49 | nr | AR | AAS | nr | 3A | AAS | nr | 3A | AAS | 13109 | 3A | AAS | <0.5 | 3A | AAS
Lab 50 | nr | 4A | ES | nr | 4A | MS | nr | 4A | ES | 12600 | 4A | ES | 0.3 | 4A | MS | 0.1 | 4A | ES
Lab 51 | [6 empty] | nr | 4A | AAS
Lab 52 | 83 | 4A,TITR | ES,AAS | 8 | 4A | ES,AAS | 269 | 4A | ES,AAS | 11590 | 4A | ES | <0.5 | 4A | ES | 0.1 | AR | ES
Lab 53 | 49 | 4A | AAS | 10 | 4A | AAS | 225 | 4A | AAS,ES | 12300 | 4A | AAS | <0.2 | 4A | AAS | 0.25 | CSA | IR
Lab 54 | nr | 4A | ES |  |  |  | nr | 4A | ES | 12000 | 4A | ES | 0.2 | 4A | MS | 0.1 | 4A | ES
Lab 55 | 40 | 4A | ES | nr | 4A | ES | nr | 4A | ES | 12800 | 4A | ES | 0.5 | 4A | ES | 0.1174 | 4A | ES
Lab 56 | nr | 4A | AAS | nr | 4A | AAS | nr | 4A | AAS | 12214 | 4A | AAS | <0.5 | 4A | AAS | 0.15 | CSA | IR
Lab 57 | nr |  | AAS | nr |  | AAS | nr |  | AAS | 7600 |  | AAS | <1.0 |  | AAS
Lab 58 | nr | 4A | AAS | nr | 4A | AAS | nr | 4A | AAS | 11218.33 | 4A | AAS | 7.0 | 4A | AAS | 0.1 | CSA | IR
Lab 59 | nr |  | ICP | nr |  | ICP | nr |  | ICP | 9715 |  | ICP | 2 |  | AAS | 0.15 | CSA | IR
Lab 60 | nr | 3A | AAS | nr | 3A | AAS | nr | 3A | AAS | 5555 | 3A | AAS
Lab 61 | nr | 4A | AAS | nr | 4A | AAS | nr | 4A | AAS | 11860 | 4A | AAS | 0.5 | 4A | AAS | 0.08 | CSA | IR
Lab 62 | nr | 4A | MS,ES | nr | 4A | MS,ES | nr | 4A | MS,ES | 11900 | 4A | MS,ES | 0.85 | 4A | MS,ES | 0.0479 | 4A | MS,ES
Lab 63 | nr | AR | ICP | nr | AR | ICP | nr | AR | ICP | 11690 | AR | ICP | 2.45 | AR | AAS | <0.10 | CSA | IR
Lab 64 | <1000 | FUS | XRF | <100 | FUS | XRF | <100 | FUS | XRF |  |  |  | <10.0 | AR | AAS | <0.05 | FUS | XRF
Lab 65 | nr | 4A | AAS | nr | 4A | AAS | nr | 4A | AAS |  |  |  | <1.0 | 4A | AAS
Lab 66 | 31.6 | 4A | ICP | <20 | 4A | ICP | 231 | 4A | ICP | 13100 | 4A | ICP | <3.0 | 4A | ICP | 0.101 | CSA | IR
Lab 67 | 60 | AR | ES | <100 | AR | ES | 260 | AR | ES | 11640 | AR | ES | <0.45 | AR | ES
Lab 68 | nr | 4A | ES | nr | 4A | ES | nr | 4A | ES | 12700 | 4A | ES | <5.0 | 4A | ES | 0.0843 | 4A | ES
Lab 69 | nr | 4A | ES | nr | 4A | MS | nr | 4A | ES | 13000 | 4A | ES | 0.3 | 4A | MS | 0.1 | 4A | ES
Lab 70 | nr |  | ICP | nr |  | ICP | nr |  | ICP | 12115 |  | ICP | 0.3 |  | ICP | 0.1 |  | ICP
Lab 71 | nr | 3A | AAS | nr | 3A | AAS | nr | 3A | AAS | 12000 | 3A | AAS | <5.0 | 3A | AAS | 0.07 | CSA | IR
Lab 72 | nr | 4A | VOL | nr | 4A | VOL | nr | 4A | VOL | 12369 | 4A | VOL | <0.5 | 4A | VOL | 0.07 | CSA | IR
Lab 73 | nr | 4A | ES | nr | 4A | ES | nr | 4A | ES | 12619 | 4A | ES | <5.0 | 4A | ES | 0.1 | 4A | ES
Lab 74 | nr | 3A | AAS | nr | 3A | AAS | nr | 3A | AAS |  |  |  | 0.2 | 3A | AAS | 0.08 | CSA | IR
Lab 75 | nr | 4A | ES | nr | 4A | ES | nr | 4A | ES | 15791 | 4A | ES | 0.7 | AR | ES | 0.11 | CSA | IR
Lab 76 | nr | AR | AAS | nr | AR | AAS | nr | AR | AAS | 12410 | AR | AAS | <1.0 | AR | AAS | 0.066 | AR | ES
Lab 77 | 94 | AR
Lab 78 | 42 | AR | AAS,VOL | [9 empty] | 2.6 | AR | AAS
Lab 79 | nr | AR | MS | nr | AR | MS | nr | AR | MS | 12380.47 | AR | MS | <1.0 | AR | MS | 0.07 | CSA | IR
Lab 80 | nr | AR | ES | nr | AR | ES | nr | AR | ES | 11915 | AR | ES | <1.0 | AR | ES | 0.07 | CSA | IR
Lab 81 | 47 | AR | ES | <10 | AR | ES | 206 | AR | ES | 11300 | AR | ES | <1.0 | AR | ES | 0.1 | CSA | IR
Lab 82 | 48 | 4A | ICP | 3 | 4A | ICP | 260 | 4A | ICP | 12160 | 4A | ICP | <0.5 | 4A | ICP | 0.115 | 4A | ICP
Lab 83 | nr | AR | AAS | nr | AR | AAS | nr | AR | AAS | 11233 | AR | AAS | 4.0 | AR | AAS | 0.114 | CSA | IR
Lab 84 | nr | 4A | AAS | [9 empty] | 9.0 | AR | AAS | 0.14 | TITR
Lab 85 | nr | 4A | AAS | [9 empty] | <2.0 | 4A | AAS | 0.1 | CSA | IR
Lab 86 | nr | FUS | ES | nr | FUS | ES | nr | FUS | ES | 11955 | FUS | ES | <1.0 | AR | ES | 0.1 | CSA | IR
Lab 87 | nr | FUS | ES | nr | FUS | ES | nr | FUS | ES | 12257 | FUS | ES | <5.0 | 4A | ES | 0.11 | FUS | ES
Lab 88 | nr | 3A | AAS | nr | 3A | AAS | nr | 3A | AAS |  |  |  | <5.0 | 3A | AAS | <0.20 | CSA | IR
Lab 89 | nr | AR | MS | nr | AR | MS | nr | AR | MS | 12412.74 | AR | MS | 0.92 | AR | MS
Lab 90 | 56 | 3A | ES | <15 | 3A | ES | 230 | 3A | ES | 11961 | 3A | ES | 1.4 | 3A | ES | 0.1 | 3A | ES
Lab 91 | nr | 3A | ES | nr | 3A | ES | nr | 3A | ES | 10471 | 3A | ES | 0.8 | 3A | ES | 0.098 | CSA | IR
Lab 92 | 26.364 | AR | ES | 16.799 | AR | ES | 274.724 | AR | ES | nr | AR | ES | 0.426 | AR | ES | 0.04 | AR | IR
Lab 93 | 74.6 | 3A,MICR | ES | 18.7 | 3A,MICR | ES | 265.08 | 3A,MICR | ES | 11395 | 3A,MICR | ES | bld | 3A,MICR | MS | 0.08 | CSA | IR
Lab 94 | nr | AR | AAS | [9 empty] | <0.5 | AR | AAS | <0.10 | CSA | IR
Lab 95 | nr | 3A | AAS | nr | 3A | AAS | nr | 3A | AAS |  |  |  | bld | 3A | AAS | 0.11 | CSA | IR
Lab 96 | nr | 1A,AR | AAS,TITR | nr | AR | AAS | nr | AR | AAS |  |  |  | 1.75 | AR | AAS | 0.05 | GRAV
Lab 97 | nr | 3A | AAS | nr | 3A | AAS | nr | 3A | AAS | 12945 | 3A | AAS | <0.5 | 3A | AAS | 0.07 | 3A | AAS
Lab 98 | 37 | 3A | ICP | 58 | 3A | ICP | 265 | 3A | ICP | 11687 | 3A | ICP | 0.5 | 3A | ICP | 0.1 | 3A | ICP
Lab 99 | nr | 4A | ES | nr | 4A | ES | nr | 4A | ES | 13323 | 4A | ES | bld | 4A | ES | 0.07 | CSA | IR
Lab 100 | nr | 4A | ES | nr | 4A | ES | nr | 4A | ES | 11570 | 4A | ES | <3.0 | 4A | ES | 0.1 | CSA | IR
Lab 101 | nr | AR | AAS | nr | AR | AAS | nr | AR | AAS |  |  |  | <5.0 | AR | AAS | 0.1 | CSA | IR
Lab 102 | nr | FUS,TITR | ICP | nr | FUS | ICP | nr | FUS,TITR | ICP | 12216 | FUS | ICP | <0.3 | AR | AAS | 0.118 | CSA | IR
Lab 103 | 47 |  | AAS | [9 empty] | <0.5 |  | AAS | 0.1 | CSA | IR
Lab 104 | nr | 4A | AAS | nr | 4A | AAS | 238 | 4A | AAS | 12079 | 4A | AAS | 0.5 | 4A | AAS
Lab 105 | nr | 4A | AAS | nr | 4A | AAS | nr | 4A | AAS | 12815.42 | 4A | AAS | 0.01 | 4A | AAS
Lab 106 | nr | 3A | AAS | nr | 3A | AAS | nr | 3A | AAS |  |  |  | <5.0 | 3A | AAS
Lab 107 | nr | 3A | AAS | nr | 3A | AAS | nr | 3A | AAS
Lab 108 | nr | 3A,TITR | AAS
Lab 109 | nr | 4A,IH | AAS | nr | 4A | AAS | nr | 4A | AAS | 11700 | 4A | AAS | <1.0 | 4A | AAS | 0.095 | CSA | IR
Lab 110 | nr | 4A | AAS | nr | 4A | AAS | nr | 4A | AAS | 12919 | 4A | AAS | 1 | 4A | AAS | 0.108 | CSA | IR
Lab 111 | nr | 4A | AAS | nr | 4A | AAS | nr | 4A | AAS | 12657 | 4A | AAS | <0.3 | 4A | AAS | 0.11 | CSA | IR
Lab 112 | nr | 4A | AAS | nr | 4A | AAS | 300 | 4A | AAS | 12000 | 4A | AAS | <5.0 | 4A | AAS | 0.135 | CSA | IR
Lab 113 | nr | AR | MS | nr | AR | MS | nr | AR | MS | >1000 | AR | MS | bld | AR | MS | 0.09 | CSA | IR
Lab 114 | 55 | AR | ES | <25 | AR | ES | 305 | AR | ES | 11700 | AR | ES | <3.0 | AR | ES | 0.114 | CSA,AR | IR,ES
Lab 115 | nr | 4A | ICP,AAS | nr | 4A | ICP,AAS | nr | 4A | ICP,AAS | 12362.56 | 4A | ICP | <5.0 | 4A | ICP,AAS | 0.1 | 4A | ICP
Lab 116 | nr | 4A | AAS | nr | 4A | AAS | nr | 4A | AAS | 12140 | 4A | AAS | <1.0 | 4A | AAS | 0.125 | CSA | IR
Lab 117 | nr | FUS | ICP | nr | FUS | ICP | nr | FUS | ICP | 12900 | FUS | ICP | <0.3 | 3A | AAS | 0.11 | CSA | IR
Lab 118 | nr | 3A | AAS | [9 empty] | <5.0 | 3A | AAS
Lab 119 | nr | 1A,AR | AAS | [9 empty] | 1.43 | 1A,AR | AAS
Lab 120 | nr | FUS | XRF | nr | FUS | XRF | nr | FUS | XRF | 12000 | FUS | XRF | <1.0 | 3A,FA | AAS,GRAV
Lab 121 | nr | AR | AAS | nr | AR | AAS | nr | AR | AAS | 11400 | AR | AAS | <1.0 | AR | AAS | 0.1 | AR | AAS
Lab 122 | nr | 4A | AAS | nr | 4A | AAS | nr | 4A | AAS |  |  |  | <1.0 | 4A | AAS | 0.11 | CSA | IR
Lab 123 | nr | AR | AAS | nr | AR | AAS | nr | AR | AAS | 12048 | AR | AAS | bld | AR | AAS | 0.08 | AR | AAS
Lab 124 | 49 | 4A | ES | 30 | 4A | ES | 276 | 4A | ES | 13240 | 4A | ES | 0.3 | 4A | ES
Lab 125 | nr | 4A |  | nr | 4A |  | nr | 4A |  | 13121.1 | 4A |  | bld | 4A |  | 0.0855218 | 4A
Lab 126 | 100 | 4A | ES | <100 | 4A | ES | <100 | 4A | ES | 12800 | 4A | ES | <0.1 | AR | AAS | 0.13 | CSA | IR
Lab 127 | nr | 4A | AAS,GRAV | nr | 4A | AAS | nr | 4A | AAS | 12337 | 4A | AAS | <5.0 | 4A | AAS | <1.00 | FUS | XRF
Lab 128 | nr | 3A | AAS | nr | 3A | AAS | nr | 3A | AAS | 9122 | 3A | AAS | 2 | 3A | AAS | 0.1 | CSA | IR
Lab 129 | nr | 3A | ICP | nr | 3A | ICP | nr | 3A | ICP | 12165 | 3A | ICP | <0.5 | 3A | ICP | 0.61 | GRAV
Lab 130 | nr | AR | AAS | nr | AR | AAS | nr | AR | AAS | 11923 | AR | AAS | <0.3 | AR | AAS | 0.09 | CSA | IR
Lab 131 | nr | 4A | AAS | nr | 4A | AAS | nr | 4A | AAS | 13014 | 4A | AAS | <1.0 | 4A | AAS
Lab 132 | nr | AR | AAS | nr | AR | AAS | nr | AR | AAS | 14314 | AR | AAS | 2.5 | AR | AAS
Lab 133 | 62.7 | 3A | ES | 45.8 | 3A | ES | 240 | 3A | ES | 11786 | 3A | ES | 2.49 | 3A | ES | 0.077 | CSA | IR
Lab 134 | nr | 1A | AAS | nr | 1A | AAS | nr | 1A | AAS | 12450 | 1A | AAS | <0.1 | AR | AAS | 0.09 | CSA | IR
Lab 135 | nr | AR | ES | nr | AR | ES | nr | AR | ES | 11810 | AR | ES | 0.295 | AR | ES | 0.1045 | AR | ES
Lab 136 | nr | AR | ES | nr | AR | ES | nr | AR | ES | 11951 | AR | ES | 0.3 | AR | ES | 0.1097 | AR | ES
Lab 137 | nr | 4A | AAS,TITR | nr | 4A | AAS | nr | 4A | AAS,TITR | 12201 | 4A | AAS | 0.04 | 4A | AAS | 0.09 | FUS,CSA | GRAV,IR
Lab 138 |  |  |  | nr | AR | [7 empty] | 3.8 | AR |  | 0.01 | AR