## Au (Fire Assay)
Material Code | GBMS304-3
Analyte | Au (Fire Assay)
Units | ppm
Average | 2.67992
Standard Deviation | 0.1416818
Count | 175
95% Confidence Interval | 0.02119916
| April-2004 |  |  | April-1998
Lab | Result | Method | Reading | Result | Method | Reading
Lab 1 | 2.58 |  | ICP | 2.75 |  | AAS
Lab 2 | 2.46 |  | AAS
Lab 3 | 2.65 |  | ICP-ES
Lab 4 | 2.74 |  | AAS
Lab 5 | 2.915 |  | AAS/GRAV
Lab 6 | 2.62 |  | AAS
Lab 7 | 2.528 |  | AAS
Lab 8 | 2.83 |  | GRAV/AA
Lab 9 | 2.59 |  | AAS
Lab 10 |  |  |  | 2.74 |  | AAS
Lab 11 |  |  |  | 2.6 |  | AAS
Lab 12 |  |  |  | 2.65 |  | AAS
Lab 13 |  |  |  | 2.66 |  | AAS
Lab 14 |  |  |  | 2.72 |  | AAS
Lab 15 |  |  |  | 2.65 |  | AAS
Lab 16 |  |  |  | 2.9 |  | AAS
Lab 17 |  |  |  | 2.89 |  | AAS
Lab 18 |  |  |  | 2.66 |  | AAS
Lab 19 |  |  |  | 2.66 |  | AAS
Lab 20 |  |  |  | 2.77 |  | AAS
Lab 21 |  |  |  | 2.66 |  | AAS
Lab 22 |  |  |  | 2.8 |  | AAS
Lab 23 | 2.72 |  | AAS
Lab 24 | 2.62
Lab 25 | 2.64 |  | AAS
Lab 26 | 2.6 |  | AAS
Lab 27 | 2.61 |  | AAS
Lab 28 | 2.49
Lab 29 | 2.75 |  | AAS
Lab 30 | 2.56 |  | AAS
Lab 31 | 2.64 |  | AAS
Lab 32 | 2.86 |  | AAS/grav
Lab 33 | 2.735 |  | AAS | 2.78 |  | AAS
Lab 34 |  |  |  | 2.77 |  | AAS
Lab 35 | 2.61 |  | AAS | 2.62 |  | AAS
Lab 36 | 2.64 |  | AAS
Lab 37 | 2.6
Lab 38 | 2.83 |  | AAS | 2.57 |  | AAS
Lab 39 |  |  |  | 2.972 |  | ICP-MS
Lab 40 | 2.49 |  | AAS
Lab 41 |  |  |  | 1.05
Lab 42 |  |  |  | 2.56 |  | AAS
Lab 43 |  |  |  | 2.8 |  | AAS
Lab 44 |  |  |  | 2.62 |  | AAS
Lab 45 |  |  |  | 2.59 |  | AAS
Lab 46 |  |  |  | 2.61 |  | AAS
Lab 47 |  |  |  | 2.89 |  | AAS
Lab 48 |  |  |  | 2.5 |  | AAS
Lab 49 | 2.92 |  | AAS | 3.02 |  | AAS
Lab 50 |  |  |  | 2.72 |  | AAS
Lab 51 |  |  |  | 2.63 |  | AAS
Lab 52 | 2.78 |  | NAA | 2.78 |  | NAA
Lab 53 |  |  |  | 2.705 |  | AAS
Lab 54 | 2.64 |  | GRAV
Lab 55 |  |  |  | 2.4 |  | AAS
Lab 56 |  |  |  | 2.87 |  | AAS
Lab 57 | 2.7 |  | FA/GRAV
Lab 58 | 2.65 |  | AAS
Lab 59 |  |  |  | 2.67 |  | GRAV
Lab 60 | 2.84
Lab 61 | 2.67 |  | AAS/GRAV
Lab 62 | 2.52 |  | AAS
Lab 63 | 2.545 |  | AAS
Lab 64 | 2.43
Lab 65 | 2.48 |  | GRAV
Lab 66 | 2.74 |  | AAS
Lab 67 | 2.6 |  | AAS | 2.65 |  | AAS
Lab 68 | 2.6 |  | AAS
Lab 69 |  |  |  | 2.28 |  | AAS
Lab 70 |  |  |  | 2.485
Lab 71 | 2.6 |  | AAS | 2.79 |  | AAS
Lab 72 |  |  |  | 2.78 |  | AAS
Lab 73 | 2.62 |  | AAS
Lab 74 |  |  |  | 2.69 |  | AAS
Lab 75 |  |  |  | 2.6 |  | AAS
Lab 76 |  |  |  | 2.695 |  | AAS
Lab 77 |  |  |  | 2.528 |  | AAS
Lab 78 | 2.52 |  | AAS/GRAV | 2.8 |  | AAS
Lab 79 | 2.61
Lab 80 |  |  |  | 2.703 |  | AAS
Lab 81 |  |  |  | 2.635 |  | AAS
Lab 82 |  |  |  | 2.59 |  | AAS
Lab 83 | 2.5
Lab 84 |  |  |  | 2.52 |  | AAS
Lab 85 |  |  |  | 2.63 |  | AAS
Lab 86 |  |  |  | 2.55 |  | AAS
Lab 87 |  |  |  | 2.7 |  | AAS
Lab 88 |  |  |  | 2.606 |  | AAS
Lab 89 | 2.51
Lab 90 |  |  |  | 2.7 |  | GRAV
Lab 91 | 3.39 |  | 25g FA/AAS | 2.71 |  | 25g FA/AAS
Lab 92 |  |  |  | 2.81 |  | GRAV
Lab 93 | 2.67 |  | AAS | 2.73 |  | AAS
Lab 94 | 2.74
Lab 95 | 2.83 |  | AAS | 2.87 |  | AAS
Lab 96 | 2.64 |  | AAS
Lab 97 | 1.94 |  | AAS
Lab 98 | 2.69 |  | GRAV
Lab 99 | 2.65 |  | AAS
Lab 100 | 1.34 |  | GRAV
Lab 101 | 2.809 |  | AAS
Lab 102 | 2.43 |  | AAS
Lab 103 | 2.67
Lab 104 | 2.8
Lab 105 | 2.83
Lab 106 | 2.53 |  | AAS | 2.64 |  | AAS
Lab 107 |  |  |  | 2.57 |  | AAS
Lab 108 |  |  |  | 2.89 |  | AAS
Lab 109 |  |  |  | 2.39 |  | AAS
Lab 110 |  |  |  | 2.96 |  | AAS
Lab 111 | 3.12
Lab 112 | 2.62
Lab 113 |  |  |  | 2.65
Lab 114 | 2.94 |  | AAS | 2.96 |  | AAS
Lab 115 | 2.76 |  | AAS
Lab 116 |  |  |  | 2.66 |  | Grav
Lab 117 | 2.36 |  | AAS | 2.68 |  | AAS
Lab 118 | 2.59 |  | AAS
Lab 119 | 2.74 |  | ICP
Lab 120 |  |  |  | 2.55 |  | AAS
Lab 121 | 2.66 |  | FA
Lab 122 |  |  |  | 2.64 |  | AAS
Lab 123 |  |  |  | 2.47 |  | AAS
Lab 124 |  |  |  | 2.66 |  | AAS
Lab 125 |  |  |  | 2.78
Lab 126 |  |  |  | 2.78
Lab 127 |  |  |  | 3.02 |  | AAS
Lab 128 |  |  |  | 2.2
Lab 129 | 2.61 |  | ICP/GRAV | 2.76
Lab 130 | 2.8 |  | AAS
Lab 131 | 2.6 |  | AAS
Lab 132 | 2.62 |  | AAS
Lab 133 |  |  |  | 2.6 |  | AAS
Lab 134 | 2.67 |  | AAS
Lab 135 | 2.83
Lab 136 | 2.5 |  | AAS
Lab 137 | 2.6 |  | AAS
Lab 138 |  |  |  | 3.27 |  | AAS
Lab 139 | 2.72
Lab 140 | 2.86
Lab 141 |  |  |  | 2.14 |  | AAS
Lab 142 | 3.11
Lab 143 |  |  |  | 2.44 |  | AAS
Lab 144 | 3.05 |  | AAS | 2.75 |  | AAS
Lab 145 |  |  |  | 2.7 |  | AAS
Lab 146 |  |  |  | 2.674 |  | AAS
Lab 147 | 2.445955 |  | AAS
Lab 148 |  |  |  | 2.78 |  | Grav/AAS
Lab 149 |  |  |  | 3.34
Lab 150 | 2.7 |  |  | 2.72 |  | AAS
Lab 151 | 2.75 |  | AAS
Lab 152 | 2.6 |  | AAS
Lab 153 |  |  |  | 2.96 |  | AAS
Lab 154 | 2.83 |  | AAS
Lab 155 | 2.735 |  | AAS
Lab 156 |  |  |  | 2.51
Lab 157 | 2.64
Lab 158 |  |  |  | 2.81 |  | AAS
Lab 159 | 2.87 |  | AAS
Lab 160 |  |  |  | 2.74 |  | AAS
Lab 161 |  |  |  | 2.95 |  | AAS
Lab 162 | 2.41 |  | AAS
Lab 163 | 2.49 |  | GRAV
Lab 164 | 2.74 |  | ICP/OES | 2.89 |  | ICP
Lab 165 | 2.48 |  | AAS
Lab 166 |  |  |  | 2.87 |  | AAS

## Au (Aqua Regia)
Material Code | GBMS304-3
Analyte | Au (Aqua Regia)
Units | ppm
Average | 2.514704
Standard Deviation | 0.2333024
Count | 106
95% Confidence Interval | 0.04514471
| April-2004 |  |  | April-1998
Lab | Result | Method | Reading | Result | Method | Reading
Lab 1 | 2.475 | AR-MIBK | AAS
Lab 2 | 3.0676 | Acid leach | ICP/MS
Lab 3 | 2.56 | AR | AAS
Lab 4 | 2.64 | AR | AAS
Lab 5 | 2.51 | AUSL1 | AAS
Lab 6 |  |  |  | 1.7 | PM203 | AAS
Lab 7 |  |  |  | 2.23 | PM203 | AAS
Lab 8 |  |  |  | 2.26 | PM203 | AAS
Lab 9 |  |  |  | 2.35 | PM203
Lab 10 |  |  |  | 2.74
Lab 11 |  |  |  | 2.21 | PM203 | AAS
Lab 12 |  |  |  | 2.18 | PM202 | AAS
Lab 13 | 2.4 | AU-AA41 | AAS
Lab 14 | 2.39
Lab 15 | 2.343 |  | AAS
Lab 16 | 2.575 | AA8 | ICP | 2.48 | AA8 | AAS
Lab 17 | 2.41 | AA8 | AAS | 2.59 | AA7 | AAS
Lab 18 | 2.45 | AA7 | AAS | 2.61 | AA7 | AAS
Lab 19 |  |  |  | 2.49 | extn | ICP-MS
Lab 20 | 3.4 | AR/DIBK | AAS | 1.57
Lab 21 |  |  |  | 2.77 | GG329 | AAS
Lab 22 |  |  |  | 2.45 | P625 | AAS
Lab 23 |  |  |  | 2.28 | P640 | AAS
Lab 24 |  |  |  | 2.42 | P625 | AAS
Lab 25 |  |  |  | 2.7 | GG329 | AAS
Lab 26 |  |  |  | 2.32 | P625 | AAS
Lab 27 | 2.98 | AR | AAS | 3.1 | AR 30 gram | AAS
Lab 28 |  |  |  | 2.71 | FAGC | AAS
Lab 29 |  |  |  | 2.78 | NAA | NAA
Lab 30 |  |  |  | 2.907 | AR | AAS
Lab 31 |  |  |  | 2.32 | GG329 | AAS
Lab 32 | 2.4 | B/SAAS | SAAS | 2.35 | B/AAS | AAS
Lab 33 | 2.603 | AR | GAAS
Lab 34 |  |  |  | 2.24 | GG329 | AAS
Lab 35 | 2.83 | AR/MIBK | AAS | 6 | AR
Lab 36 | 2.45 | 25g AR | AAS | 2.06 | AR
Lab 37 | 2.46 | AR | AAS | 2.78 | AR | AAS
Lab 38 |  |  |  | 2.47 | AuAR | AAS
Lab 39 |  |  |  | 2.37 | AR | AAS
Lab 40 |  |  |  | 2.49 | AR30 | AAS
Lab 41 | 2.54 | AR30 | AAS | 2.63 | AAS5A | AAS
Lab 42 |  |  |  | 2.18 | AR | AAS
Lab 43 |  |  |  | 2.288 | AR DIBK | AAS
Lab 44 |  |  |  | 2.41 | SA30 | AAS
Lab 45 | 2.57
Lab 46 | 2.06 | AR | AAS | 2.61 |  | AAS
Lab 47 |  |  |  | 2.67 |  | AAS
Lab 48 |  |  |  | 2.3 |  | AAS
Lab 49 | 2.48
Lab 50 | 2.54 | 30g AR | AAS | 2.7 | AR 30 gram | AAS
Lab 51 | 39.3
Lab 52 | 2.25 |  | AAS
Lab 53 | 2.32 | 30g AR | AAS
Lab 54 | 2.44 | AR/DIBK | AAS
Lab 55 | 2.56
Lab 56 | 2.4 | 30g AR | AAS | 2.57 | AR | AAS
Lab 57 |  |  |  | 2.57 | AR30 | AAS
Lab 58 |  |  |  | 2.88 | AR 10g MIBK | AAS
Lab 59 |  |  |  | 2.02 | AR 20 g | AAS
Lab 60 | 2.64
Lab 61 | 2.76 | 25g FA
Lab 62 |  |  |  | 2.7
Lab 63 | 1.28 | 30g AR | AAS
Lab 64 | 2.99 | AR | ICP
Lab 65 |  |  |  | 2.3 | 20g AR/DIBK | AAS
Lab 66 | 2.65 | AR/DIBK | AAS
Lab 67 |  |  |  | 2.19 | AR 30 g DIBK | AAS
Lab 68 |  |  |  | 2.14 | AR/DIBK | AAS
Lab 69 | 2.31 | ARE155 | AAS
Lab 70 | 2.5 | AR/DIBK | AAS
Lab 71 |  |  |  | 2.36 | AR | AAS
Lab 72 | 2.96
Lab 73 |  |  |  | 2.45 | AR 30 g DIBK
Lab 74 | 2.76 | AR | AAS | 2.65 | AR | AAS
Lab 75 | 2.68 | AR/DIBK | DIBK/AAS
Lab 76 |  |  |  | 2.71 | AR | AAS
Lab 77 |  |  |  | 2.65 | D5/30 | AAS
Lab 78 | 2.4 | AA74D1 |  | 2.13 | AR 30 g | AAS
Lab 79 |  |  |  | 2.49 | CHM-Au | AAS
Lab 80 | 2.84 | P625 | AAS
Lab 81 |  |  |  | 2.7 | Geochem
Lab 82 | 2.85 | P625 | AAS
Lab 83 |  |  |  | 1.99 | AR | AAS
Lab 84 | 2.56 | AR | AAS
Lab 85 |  |  |  | 2.09 |  | AAS
Lab 86 |  |  |  | 2.5
Lab 87 |  |  |  | 2.62
Lab 88 | 2.78
Lab 89 | 2.37 |  | AAS
Lab 90 | 2.49 | AR | AAS
Lab 91 | 2.48 | AR/DIBK | AAS
Lab 92 | 2.7 | AR | ICP/MS | 2.67 | AR | ICP
Lab 93 |  |  |  | 2.31 | AR | AAS
Lab 94 |  |  |  | 2.67 | AM310M | AAS
Lab 95 |  |  |  | 2.77 | 25 g AR | AAS
Lab 96 | 2.56

## Ag
Material Code | GBMS304-3
Analyte | Ag
Units | ppm
Average | 1.471469
Standard Deviation | 0.3969354
Count | 143
95% Confidence Interval | 0.06584772
| April-2004 |  |  | April-1998 |  |  | October-2005
Lab | Result | Method | Reading | Result | Method | Reading | Result | Method | Reading
Lab 1 |  |  |  | <2 | MAD | AAS
Lab 2 | 1.4 | AR | AAS |  |  |  | 1.3 | AR | AAS
Lab 3 | <2.0 | 4 acid | ICP-ES |  |  |  | 1.3 | 4 acid | ICPMS
Lab 4 | 1.9 | Acid Digest | AA/ICP
Lab 5 | 1.2 | Multiacid ICP | ICP
Lab 6 | 1.3 | Total digest | AAS |  |  |  | 1.2
Lab 7 | 1.4 | Multic Acud | AAS |  |  |  | 1.3 | Multiacid | AAS
Lab 8 | 1.5 | HFOES | ICP-OES |  |  |  | 1.5 |  | ICP-OES
Lab 9 | 1.6 | 1g AR | ICP-AES |  |  |  | 1.2 | 1g AR | ICP-AES
Lab 10 | 1.1 | AR | ICP-OES |  |  |  | 1.3 | AR | ICP-OES
Lab 11 |  |  |  | 1.5 | IC587 | ICP
Lab 12 |  |  |  | 1 | G102/A101 | AAS
Lab 13 |  |  |  | 3 | G102 | AAS
Lab 14 |  |  |  | 2 | IC587 | ICP
Lab 15 |  |  |  | 1 | G001/A101 | AAS
Lab 16 |  |  |  | 1.1 | Multi Acid
Lab 17 |  |  |  | 2 | 4 Acid Digest | AAS
Lab 18 |  |  |  | 1.5 | Multi Acid
Lab 19 |  |  |  | 1 | IC587/A101 | ICP
Lab 20 |  |  |  | 2 | IC587/A101 | ICP
Lab 21 |  |  |  | 2 | IC587/A101 | ICP
Lab 22 | 1.5 | 4 acid | ICP-AES |  |  |  | 1.5 | AR / 4 acid | ICP-AES
Lab 23 | [6 empty] | 1.1 | 4 acid | ICP
Lab 24 | 2 | AA45 | AAS |  |  |  | 1.4 |  | ICP/AA
Lab 25 | 1 |  | AAS |  |  |  | 1 |  | AAS
Lab 26 | 1 | ME-ICP47 | ICP/AAS |  |  |  | 1.2 | ME-ICP41s | ICP-AES
Lab 27 | 1.5 | [5 empty] | 1.3 | 4 acid | ICP-AES
Lab 28 | 1.7 | [5 empty] | 1.6 | AR | AAS
Lab 29 | 1.3 | ME-ICP41 | ICP
Lab 30 | 1.78 |  | AAS
Lab 31 | 1.5 | HNO3 AR | AAS |  |  |  | 1.4 | AR | ICP
Lab 32 | 1.7 | IC3E | ICP | 1.5 | IC2E | ICP | 1.4 | IC3E,MET1 | ICP
Lab 33 | 2 | IC2L | ICP
Lab 34 | 1 | IC3E/MET1 | ICP | 1 | IC3E | ICP | 2 | IC3E/MET1 | ICP
Lab 35 |  |  |  | 1.3 | 3 acid | XRF,AAS | 1.78 | AR | ICP
Lab 36 | 1.3 |  | AAS/ICP |  |  |  | <2.0 |  | AAS/ICP
Lab 37 | 2 | 3 acid | AAS | 0.8
Lab 38 |  |  |  | 1 | GA104 | AAS
Lab 39 |  |  |  | 1 | A105 | AAS
Lab 40 |  |  |  | 1 | A102/A103 | AAS
Lab 41 |  |  |  | 1.2 | G1211 | ICP
Lab 42 |  |  |  | 1.8 | M104 | AAS
Lab 43 | 2.8 | AR | AAS | 1.2 | AR 15 g | AAS
Lab 44 |  |  |  | <1 | G3001 | ICP
Lab 45 |  |  |  | <1 | G3001 | ICP
Lab 46 | <5.0 | NAA | NAA | <5 | NAA | NAA | 1 | NAA | NAA
Lab 47 | 1.4 |  | AAS |  |  |  | 1 | HNO3,Br2,HCl | AAS
Lab 48 |  |  |  | <0.2 | Na2O2 | ICP/AES
Lab 49 |  |  |  | 2 | GA140 | AAS
Lab 50 | [6 empty] | 1.5 | 4 acid | AAS
Lab 51 | [6 empty] | 1.5 | 3 acid | AAS
Lab 52 | 1.7 | 4 Acid | AAS |  |  |  | 1.2 | 4 Acid | AAS
Lab 53 | [6 empty] | 1.37 | AR | ICP/AAS
Lab 54 | 1.1 | 4 acid | AAS/ICP |  |  |  | 2 | 2 acid | AAS/ICP/Leco
Lab 55 | <1.0 | AR | AAS/ICP |  |  |  | <2.0 | AR | AAS / ICP-OES
Lab 56 | 1.2 | A/MS | MS/OES/AAS | 1.5 | A/MS | AAS/ICP | 1.4 | 4 acid | AX/OES/AAS
Lab 57 | 1.54 | AR | ICP-AES |  |  |  | <1.0 | AR | ICP-AES
Lab 58 |  |  |  | 2 | GA140 | AAS
Lab 59 | <5.0 | AR/HCL | AAS | nil | Perc | ICP
Lab 60 |  |  |  | <0.5 | HNO3/HClO4/HF | AAS
Lab 61 |  |  |  | 1.4 | AR | AAS
Lab 62 | 1.4 | GAR | AAS |  |  |  | 1.4 | GAR | AAS
Lab 63 |  |  |  | 1.3 | Mixed Acid | AAS
Lab 64 |  |  |  | 1.1 | D210 | AAS
Lab 65 |  |  |  | 1.5 | 3 acid | AAS
Lab 66 |  |  |  | 1.3 |  | AAS
Lab 67 | 1.4 | Perc/HCl | AAS/XRF | 2 | Perc/HCl | AAS/XRF | 2 | Perc/HCl | AAS/XRF
Lab 68 | 1.4 | AAS1 | AAS |  |  |  | 1.3 | AAS1 | AAS
Lab 69 |  |  |  | 1.4 | HCl,HNO3 | AAS
Lab 70 |  |  |  | 1.3 | HCL,HNO3 | AAS
Lab 71 | 8.3 | [5 empty] | 1.2 | 4 acid | ICPOES
Lab 72 | 2.7 | Nitric | AAS | 2.5 |  | AAS
Lab 73 |  |  |  | 3 |  | AAS
Lab 74 |  |  |  | 1.2 |  | AAS
Lab 75 |  |  |  | 5.1 | FA | ICP
Lab 76 |  |  |  | <0.3 | Multi Acid | ICP
Lab 77 |  |  |  | 8 | Acid Digest | AAS/Vol for Arsenic
Lab 78 |  |  |  | 0.72 |  | AAS/Iodide for Cu
Lab 79 | 2.3 | HCl,HNO3,HClO4 | AAS | 1.2 | HCl,HNO3,HClO4 | AAS | 1.4 | HCl,HNO3,HClO4 | AAS
Lab 80 | <5.0 | [5 empty] | <5.0 |  | AAS/ICP
Lab 81 | 1.3 | AR | AAS | 2.5 | AR | AAS
Lab 82 | 1.3 | AR | AAS |  |  |  | 12.9 | AR | AAS
Lab 83 | 1.7 | 4 ACID | ICP |  |  |  | 1.45 | 4 ACID | ICP
Lab 84 | [6 empty] | 1.53 | HCl,HNO3 | AAS
Lab 85 | 1 | G300I | ICP-OES
Lab 86 | 1.3 | AR | ICP-OES | 1.4 | Nitric/KCl/AR | AAS | 1.3 | AR | ICP-OES
Lab 87 |  |  |  | <2 | 4 ACID | AAS
Lab 88 |  |  |  | 2 | AR 1 g | AAS
Lab 89 |  |  |  | is
Lab 90 | <1.0 | HNO3 | ICP-OES |  |  |  | <1.5 | HNO3 | ICP-OES
Lab 91 | 2.2 | Acid Digest | AAS | nd | Acid Digest | AAS/XRF for As | 2 | Acid Digest | AAS
Lab 92 | 2 | AR | AAS
Lab 93 | 2.4 | AR | AAS |  |  |  | 10 | AR | ICP
Lab 94 | 1.55 | Special AR | AAS
Lab 95 |  |  |  | 2.6 | LQMP039 | AAS
Lab 96 |  |  |  | 1 | HCl,HNO3,HClO4 | AAS
Lab 97 |  |  |  | 3 | Wetchem
Lab 98 |  |  |  | 2.4 | Multi Acid
Lab 99 |  |  |  | 2 | AR15
Lab 100 | <1.0 | 4 acid | AAS/ICP | 2.4 |  |  | 2 | Acid digest | AAS/ICP
Lab 101 | 1.7 | Mixed Acid | AAS |  |  |  | 1.5 | AR/3acid | AAS
Lab 102 | 1 | 4 acid | AAS |  |  |  | 1.5 |  | AAS
Lab 103 | 1.3 | Mixed Acid | AAS
Lab 104 |  |  |  | 0 | Perchloric | AAS
Lab 105 |  |  |  | 1 | HCl,HNO3,HClO4
Lab 106 | 2 | AR | AAS | 1.4 | 15g AR | AAS | 1.5 | AR | AAS
Lab 107 |  |  |  | 0.4 | HCl,HNO3,HClO4 | AAS
Lab 108 |  |  |  | <1.0 | D2(a) | AAS
Lab 109 |  |  |  | 1.3 | CAAT07 | AAS
Lab 110 |  |  |  | 3 | AA12 | AAS
Lab 111 | 1.3 | AA73 | ICP/AAS |  |  |  | 1.3 | AS12E | ICP/AAS
Lab 112 | 1 | I104 | ICP |  |  |  | <2.0 | I104 | AAS
Lab 113 | 1.4 | A104/A119 | AAS/ICP |  |  |  | 1.3 | IMS40Q | AAS/ICP
Lab 114 |  |  |  | <1 | AR/Perc | AAS
Lab 115 | 6 | Mixed Acid | ICP-OES |  |  |  | 1.7 | Mixed Acid | ICP-OES
Lab 116 | 1.5 | 3 acid | AAS |  |  |  | 1.2 | 3 acid | AAS
Lab 117 | [6 empty] | 1.3 |  | AAS
Lab 118 | 1 | 4 acid | ICP MS/OES | 1.5 | 4 acid | ICP | 1.5 | 4 acid | ICP MS/OES
Lab 119 |  |  |  | <5 |  | AAS
Lab 120 | 2 | multi-acid | ICP

## Cu
Material Code | GBMS304-3
Analyte | Cu
Units | ppm
Average | 3646.729
Standard Deviation | 145.3488
Count | 193
95% Confidence Interval | 20.68975
| April-2004 |  |  | April-1998 |  |  | October-2005
Lab | Result | Method | Reading | Result | Method | Reading | Result | Method | Reading
Lab 1 | 3580 | MAD | AAS | 3765 | MAD | AAS
Lab 2 | 3647 | AR | AAS |  |  |  | 3541 | AR | AAS
Lab 3 | 3610 | 4 acid | ICP-ES |  |  |  | 3850.8 | 4 acid | ICPMS
Lab 4 | 3640 | Acid Digest | AA/ICP
Lab 5 | 3255 | Multiacid ICP | ICP
Lab 6 | 3610 | Total digest | AAS |  |  |  | 3772
Lab 7 | 3578 | Multic Acud | AAS |  |  |  | 3494 | Multiacid | AAS
Lab 8 | 3750 | HFOES | ICP-OES |  |  |  | 3700 | HFCHEK | ICP-OES
Lab 9 | 3672 | 1g AR | ICP-AES |  |  |  | 3887 | 1g AR | ICP-AES
Lab 10 | 3638 | AR | ICP-OES |  |  |  | 3678 | AR | ICP-OES
Lab 11 |  |  |  | 3560 | IC587 | ICP
Lab 12 |  |  |  | 3590 | G102/A101 | AAS
Lab 13 |  |  |  | 3600 | G102 | AAS
Lab 14 |  |  |  | 3600 | IC587/A101 | ICP
Lab 15 |  |  |  | 3530 | G001/A101 | AAS
Lab 16 |  |  |  | 3600 | Multi Acid
Lab 17 |  |  |  | 3560 | 4 Acid Digest | AAS
Lab 18 |  |  |  | 3500 | Multi Acid
Lab 19 |  |  |  | 3550 | IC587/A101 | ICP
Lab 20 |  |  |  | 3620 | IC587/A101 | ICP
Lab 21 |  |  |  | 3540 | IC587/A101 | ICP
Lab 22 | 3710 | 4 acid | ICP-AES |  |  |  | 3850 | AR / 4 acid | ICP-AES
Lab 23 | [6 empty] | 3620 | 4 acid | ICP
Lab 24 | 3700 | AA45/46 | AAS |  |  |  | 3700 |  | ICP/AA
Lab 25 | 3570 |  | AAS |  |  |  | 3490 |  | AAS
Lab 26 | 3610 | ME-ICP42 | ICP/AAS |  |  |  | 3590 | ME-ICP41s | ICP-AES
Lab 27 | 3660 | [5 empty] | 3560 | 4 acid | ICP-AES
Lab 28 | 3780 | [5 empty] | 3660 | AR | AAS
Lab 29 | 3580 | ME-ICP41 | ICP
Lab 30 | 3510 | HNO3 AR | AAS |  |  |  | 3650 | AR | ICP
Lab 31 | 3580 | IC3E,MET1R | ICP | 3787 | IC2E?MET1R | ICP | 3694 | IC3E,MET1 | ICP
Lab 32 | 3560 | IC2L | ICP
Lab 33 | 3710 | IC3E/MET1 | ICP | 3720 | IC3E/OA4 | ICP | 3620 | IC3E/MET1 | ICP
Lab 34 |  |  |  | 3971 | 3 acid | XRF,AAS | 3760 | AR | ICP
Lab 35 | 3320 |  | AAS/ICP |  |  |  | 3598 |  | AAS/ICP
Lab 36 | 3470 | 3 acid | AAS | 1698 |  |  | 3120 | 3 acid | AA/ICP
Lab 37 |  |  |  | 3680 | GA104 | AAS
Lab 38 |  |  |  | 3603 | A105 | AAS
Lab 39 |  |  |  | 3580 | A102/A103 | AAS
Lab 40 |  |  |  | 3490 | G1211 | ICP
Lab 41 |  |  |  | 3660 | A104 | AAS
Lab 42 | 4379 | AR | AAS | 3281.9 | AR 15 g | AAS
Lab 43 |  |  |  | 3729 | G3001 | ICP
Lab 44 |  |  |  | 3717 | G3001 | ICP
Lab 45 | 3560 | multi-acid | AAS
Lab 46 | 3840 | HNO3,Br2,HCl | AAS |  |  |  | 3730 | HNO3,Br2,HCl | AAS
Lab 47 |  |  |  | 3920 | 4 acid | ICP/AES
Lab 48 |  |  |  | 3700 | GA140 | AAS
Lab 49 | [6 empty] | 3624 | 4 acid | AAS
Lab 50 | [6 empty] | 3668 | 3 acid | AAS
Lab 51 | 3800 | 4 Acid | AAS |  |  |  | 3675 | 4 Acid | AAS
Lab 52 | 3670 |  | AAS |  |  |  | 3591 | AR | ICP-AES
Lab 53 | 3640 | AR | AAS/ICP |  |  |  | 3600 | AR | ICP/AAS
Lab 54 | 3660 | 4 acid | AAS/ICP |  |  |  | 3880 | 4 acid | AAS/ICP/Leco
Lab 55 | 3801 | AR | AAS/ICP |  |  |  | 4092 | AR | AAS / ICP-OES
Lab 56 | 3462 | A/AAS | MS/OES/AAS | 3700 | A/AAS | AAS/ICP | 3619 | 4 acid | AX/OES/AAS
Lab 57 | 3570 | AR | ICP-AES |  |  |  | 3719 | AR | ICP-AES
Lab 58 |  |  |  | 3309 | GA140 | AAS
Lab 59 | 3790 | AR/HCL | AAS | 3400 | Perc | ICP | 3700 | AR/HCL | AAS
Lab 60 |  |  |  | 3384 | HNO3/HClO4/HF | AAS
Lab 61 |  |  |  | 3550 | Perc | AAS
Lab 62 | 3708 | GAR | AAS |  |  |  | 3776 | GAR | AAS
Lab 63 |  |  |  | 3750 | Mixed Acid | AAS
Lab 64 |  |  |  | 3617 | AAS/D120 | AAS
Lab 65 |  |  |  | 3677 | 3 acid | AAS
Lab 66 |  |  |  | 3602 |  | AAS
Lab 67 | 3710 | Perc/HCl | AAS/XRF | 3500 | Perc/HCl | AAS/XRF | 3790 | Perc/HCl | AAS/XRF
Lab 68 | 3730 | AAS1 | AAS |  |  |  | 3950 | AAS1 | AAS
Lab 69 |  |  |  | 3905 | HCl,HNO3,HClO4 | AAS
Lab 70 |  |  |  | 3699 | HCL,HNO3 | AAS
Lab 71 | 6758 | [5 empty] | 3473 | 4 acid | ICPOES
Lab 72 | 3678 | AR | AAS | 3606 |  | AAS
Lab 73 |  |  |  | 3600 |  | AAS
Lab 74 |  |  |  | 3500 |  | AAS
Lab 75 |  |  |  | 3260 | Wetchem | ICP
Lab 76 |  |  |  | 3574 | Multi Acid | ICP
Lab 77 |  |  |  | 3967 | Acid Digest | AAS/Vol for Arsenic
Lab 78 |  |  |  | 3700 |  | AAS/Iodide for Cu
Lab 79 | 3616 | HCl,HNO3,HClO4 | AAS | 3757 | HCl,HNO3,HClO4 | AAS | 3792 | HCl,HNO3,HClO4 | AAS
Lab 80 | 3500 | [5 empty] | 3700 |  | AAS/ICP
Lab 81 | 3633 | AR | AAS | 3640 | AR | AAS
Lab 82 |  |  |  | 3800 | 3 acid | AAS
Lab 83 | 3730 | AR | AAS
Lab 84 | 3372 | 4 ACID | ICP |  |  |  | 4449 | 4 ACID | ICP
Lab 85 | [6 empty] | 3634 |  | AAS
Lab 86 | [6 empty] | 3700 | AR | AAS
Lab 87 | 3410 | G300I | ICP-OES
Lab 88 | 3727 | AR | ICP-OES | 3708 | Nitric/KCl/AR | AAS | 3661 | AR | ICP-OES
Lab 89 |  |  |  | 3540 | 4 ACID | AAS
Lab 90 |  |  |  | 3760 | HCl,HNO3,HClO4 | AAS
Lab 91 |  |  |  | 3768 | AR 1 g | AAS
Lab 92 |  |  |  | 3680 | HCl,HNO3,HClO4
Lab 93 | 3410 | ICP | ICP |  |  |  | 4173 | ICP | ICP
Lab 94 |  |  |  | 6950
Lab 95 | 3505 | AR/HF | AAS | 3600 | AR/HF | AAS | 3697 | 4acid | AAS
Lab 96 | 3612 | AR | ICP-OES |  |  |  | 3716 | AR | ICP-OES
Lab 97 | 3500 | Acid Digest | AAS | 3700 | Acid Digest | AAS/XRF for As | 3604 | Acid Digest | AAS
Lab 98 | 3554 | AR | AAS |  |  |  | 785 | AR | ICP
Lab 99 |  |  |  | 3533 | HF,HCl,HClO4,HNO3 | AAS
Lab 100 | 3928 | 4 acid | AAS
Lab 101 |  |  |  | 3600 | LGQP007 | AAS
Lab 102 |  |  |  | 4008 | HCl,HNO3,HClO4 | AAS
Lab 103 |  |  |  | 3578 | Wetchem
Lab 104 |  |  |  | 3198 | Multi Acid
Lab 105 |  |  |  | 3410 | A50_1
Lab 106 | 3600 | 4 acid | AAS/ICP | 200 |  |  | 3600 | Acid digest | AAS/ICP
Lab 107 | 3800 | Mixed Acid | AAS |  |  |  | 3800 | AR/3acid | AAS
Lab 108 | 3682 | 4 acid | AAS |  |  |  | 3699 |  | AAS
Lab 109 | 3761 | Mixed Acid | AAS
Lab 110 |  |  |  | 3405 | Perchloric | AAS
Lab 111 |  |  |  | 3400 | HCl,HNO3,HClO4
Lab 112 | 4100 | AR | AAS | 4040 | 15g AR | AAS | 4100 | AR | AAS
Lab 113 | 3590 | 4 acid | AAS |  |  |  | 3486 | 4 acid | AAS
Lab 114 |  |  |  | 3900 | HCl,HNO3,HClO4 | AAS
Lab 115 |  |  |  | 3800 | D2(a) | AAS
Lab 116 |  |  |  | 3584 | CAAT07 | AAS
Lab 117 | [6 empty] | 3600 |  | AAS
Lab 118 |  |  |  | 3848 | A50-1 | AAS
Lab 119 | 3670 | ICAY50 | ICP/AAS |  |  |  | 3710 | ICAY50 | ICP/AAS
Lab 120 | 3690 | I104 | ICP |  |  |  | 3520 | I104 | AAS
Lab 121 | 3620 | A104/A119 | AAS/ICP |  |  |  | 3760 | AAS40Q | AAS/ICP
Lab 122 |  |  |  | 3257 | AR/Perc | AAS
Lab 123 | 3520 | Mixed Acid | ICP-OES |  |  |  | 3866 | Mixed Acid | ICP-OES
Lab 124 |  |  |  | 3465
Lab 125 | 3754 | 3 acid | AAS |  |  |  | 3590 | 3 acid | AAS
Lab 126 | [6 empty] | 3617 | 4 acid | AAS/ICP
Lab 127 |  |  |  | 4033 |  | XRD
Lab 128 | [6 empty] | 3872 |  | AAS
Lab 129 | 3600 | 4 acid | ICP MS/OES | 3440 | 4 acid | ICP | 3610 | 4 acid | ICP MS/OES
Lab 130 |  |  |  | 3768 | Perchloric | AAS
Lab 131 | 3600 | fused bead | XRF | 3600 | Mixed Acid | AAS/XRF for As
Lab 132 |  |  |  | 3431 | AN115I | ICP
Lab 133 |  |  |  | 4100
Lab 134 | 3800
Lab 135 | 3860 | multi-acid | ICP |  |  |  | 3700 |  | XRF
Lab 136 |  |  |  | 3765 | Acid Digest | AAS

## Pb
Material Code | GBMS304-3
Analyte | Pb
Units | ppm
Average | 159.6318
Standard Deviation | 16.01085
Count | 176
95% Confidence Interval | 2.388677
| April-2004 |  |  | April-1998 |  |  | October-2005
Lab | Result | Method | Reading | Result | Method | Reading | Result | Method | Reading
Lab 1 | 160 | MAD | AAS | 150 | MAD | AAS
Lab 2 | 163 | AR | AAS |  |  |  | 153 | AR | AAS
Lab 3 | 200 | 4 acid | ICP-ES |  |  |  | 177.3 | 4 acid | ICPMS
Lab 4 | 173 | Acid Digest | AA/ICP
Lab 5 | 176 | Multiacid ICP | ICP
Lab 6 | 171 | Total digest | AAS |  |  |  | 148
Lab 7 | 172 | Multic Acud | AAS |  |  |  | 172 | Multiacid | AAS
Lab 8 | 180 | HFOES | ICP-OES |  |  |  | 160 | HFCHEK | ICP-OES
Lab 9 | 144 | 1g AR | ICP-AES |  |  |  | 133 | 1g AR | ICP-AES
Lab 10 | 153 | AR | ICP-OES |  |  |  | 150 | AR | ICP-OES
Lab 11 |  |  |  | 159 | IC587 | ICP
Lab 12 |  |  |  | 155 | G102/A101 | AAS
Lab 13 |  |  |  | 160 | G102 | AAS
Lab 14 |  |  |  | 162 | IC587/A102 | ICP
Lab 15 |  |  |  | 152 | G001 | AAS
Lab 16 |  |  |  | 164 | Multi Acid
Lab 17 |  |  |  | 156 | 4 Acid Digest | AAS
Lab 18 |  |  |  | 152 | Multi Acid
Lab 19 |  |  |  | 162 | IC587/A102 | ICP
Lab 20 |  |  |  | 168 | IC587/A102 | ICP
Lab 21 |  |  |  | 166 | IC587/A101 | ICP
Lab 22 | 168 | 4 acid | ICP-AES |  |  |  | 176 | AR / 4 acid | ICP-AES
Lab 23 | [6 empty] | 194 | 4 acid | ICP
Lab 24 | 200 | AA45 | AAS |  |  |  | 153 |  | ICP/AA
Lab 25 | 165 |  | AAS |  |  |  | 159 |  | AAS
Lab 26 | 163 | ME-ICP43 | ICP/AAS |  |  |  | 167 | ME-ICP41s | ICP-AES
Lab 27 | 168 | [5 empty] | 168 | 4 acid | ICP-AES
Lab 28 | 152 | [5 empty] | 152 | AR | AAS
Lab 29 | 134 | ME-ICP41 | ICP
Lab 30 | 150 | HNO3 AR | AAS |  |  |  | 140 | AR | ICP
Lab 31 | 166 | IC3E,MET1R | ICP | 151 | IC2E?MET1R | ICP | 161 | IC3E,MET1 | ICP
Lab 32 | 150 | IC2L | ICP
Lab 33 | 163 | IC3E/MET1 | ICP | 158 | IC3E/XRF1 | ICP | 166 | IC3E/MET1 | ICP
Lab 34 |  |  |  | 228 | 3 acid | XRF,AAS | 164 | AR | ICP
Lab 35 | 138 |  | AAS/ICP |  |  |  | 147 |  | AAS/ICP
Lab 36 | 141 | 3 acid | AAS | 93 |  |  | 115 | 3 acid | AA/ICP
Lab 37 |  |  |  | 133 | GA104/C99 | AAS
Lab 38 |  |  |  | 162 | A105 | AAS
Lab 39 |  |  |  | 143 | A102/A103 | AAS
Lab 40 |  |  |  | 149 | G1211 | ICP
Lab 41 |  |  |  | 165 | A104/A105 | AAS
Lab 42 | 120.3 | AR | AAS | 140.8 | AR 15 g | AAS
Lab 43 |  |  |  | 148 | G3001 | ICP
Lab 44 |  |  |  | 145 | G3001 | ICP
Lab 45 | 150 | HNO3,Br2,HCl | AAS |  |  |  | 140 | HNO3,Br2,HCl | AAS
Lab 46 |  |  |  | 195 | 4 acid | ICP/AES
Lab 47 |  |  |  | 163 | GA140 | AAS
Lab 48 | [6 empty] | 156 | 4 acid | AAS
Lab 49 | [6 empty] | 174 | 3 acid | AAS
Lab 50 | 174 | 4 Acid | AAS |  |  |  | 172 | 4 Acid | AAS
Lab 51 | 158 |  | AAS |  |  |  | 152 | AR | ICP-AES
Lab 52 | 200 | AR | AAS/ICP |  |  |  | 160 | AR | ICP/AAS
Lab 53 | 166 | 4 acid | AAS/ICP |  |  |  | 244 | 4 acid | AAS/ICP/Leco
Lab 54 | 142 | AR | AAS/ICP |  |  |  | 143 | AR | AAS / ICP-OES
Lab 55 | 164 | A/AAS | MS/OES/AAS | 173 | A/AAS | AAS/ICP | 171 | 4 acid | AX/OES/AAS
Lab 56 | 154 | AR | ICP-AES |  |  |  | 152 | AR | ICP-AES
Lab 57 |  |  |  | 135 | GA140 | AAS
Lab 58 | 165 | AR/HCL | AAS | 138 | Perc | ICP | 170 | AR/HCL | AAS
Lab 59 |  |  |  | 157 | HNO3/HClO4/HF | AAS
Lab 60 |  |  |  | 130 | Perc | AAS
Lab 61 | 142 | GAR | AAS |  |  |  | 145 | GAR | AAS
Lab 62 |  |  |  | 162 | Mixed Acid | AAS
Lab 63 |  |  |  | 146 | 3 acid | AAS
Lab 64 |  |  |  | 155 |  | AAS
Lab 65 | 147 | Perc/HCl | AAS/XRF | 157 | Perc/HCl | AAS/XRF | 150 | Perc/HCl | AAS/XRF
Lab 66 |  |  |  | 136 | HCl,HNO3,HClO4 | AAS
Lab 67 |  |  |  | 149 | HCL,HNO3 | AAS
Lab 68 | 152 | [5 empty] | 151 | 4 acid | ICPOES
Lab 69 | 147 | Nitric | AAS | 153 |  | AAS
Lab 70 |  |  |  | 150 |  | AAS
Lab 71 |  |  |  | 160 |  | AAS
Lab 72 |  |  |  | 190 | Wetchem | ICP
Lab 73 |  |  |  | 146 | Multi Acid | ICP
Lab 74 |  |  |  | 199 | Acid Digest | AAS/Vol for Arsenic
Lab 75 |  |  |  | 250 |  | AAS/Iodide for Cu
Lab 76 | 166 | HCl,HNO3,HClO4 | AAS | 152 | HCl,HNO3,HClO4 | AAS | 154 | HCl,HNO3,HClO4 | AAS
Lab 77 | 500 | [5 empty] | <500 |  | AAS/ICP
Lab 78 | 157 | AR | AAS | 138 | AR | AAS
Lab 79 |  |  |  | 200 | 3 acid | AAS
Lab 80 | 161 | 4 ACID | ICP |  |  |  | 181 | 4 ACID | ICP
Lab 81 | [6 empty] | 180.8 |  | AAS
Lab 82 | 140 | G300I | ICP-OES
Lab 83 | 157 | AR | ICP-OES | 150 | Nitric/KCl/AR | AAS | 156 | AR | ICP-OES
Lab 84 |  |  |  | 221 | 4 ACID | AAS
Lab 85 |  |  |  | 186 | AR 1 g | AAS
Lab 86 | 300 | ICP | ICP |  |  |  | 222 | ICP | ICP
Lab 87 |  |  |  | 160
Lab 88 | 177 | AR/HF | AAS | 171 | AR/HF | AAS | 162 | 4acid | AAS
Lab 89 | 150 | HNO3 | ICP-OES |  |  |  | 161 | HNO3 | ICP-OES
Lab 90 | 175 | Acid Digest | AAS | 260 | Acid Digest | AAS/XRF for As | 178 | Acid Digest | AAS
Lab 91 | 102 | AR | AAS |  |  |  | 28 | AR | ICP
Lab 92 |  |  |  | 156 | HClO4 | AAS
Lab 93 | 159 | 4 acid | AAS
Lab 94 |  |  |  | 168 | LGQP007 | AAS
Lab 95 |  |  |  | 156 | HCl,HNO3,HClO4 | AAS
Lab 96 |  |  |  | 163 | Wetchem
Lab 97 |  |  |  | 127 | Multi Acid
Lab 98 |  |  |  | 120 | A50_1
Lab 99 | 150 | 4 acid | AAS/ICP | 392 |  |  | 180 | Acid digest | AAS/ICP
Lab 100 | 161 | Mixed Acid | AAS |  |  |  | 163 | AR/3acid | AAS
Lab 101 | 154 | 4 acid | AAS |  |  |  | 188 |  | AAS
Lab 102 | 186 | Mixed Acid | AAS
Lab 103 |  |  |  | 302 | Perchloric | AAS
Lab 104 |  |  |  | 169 | HCl,HNO3,HClO4
Lab 105 | 130 | AR | AAS | 151 | 15g AR | AAS | 150 | AR | AAS
Lab 106 | 168 | 4 acid | AAS |  |  |  | 186 | 4 acid | AAS
Lab 107 |  |  |  | 122 | HCl,HNO3,HClO4 | AAS
Lab 108 |  |  |  | 180 | D2(a) | AAS
Lab 109 |  |  |  | 176 | CAAT07/MNG | AAS
Lab 110 |  |  |  | 180 | A50-1 | AAS
Lab 111 | 172 | ICAY50 | ICP/AAS |  |  |  | 170 | ICAY50 | ICP/AAS
Lab 112 | 167 | I104 | ICP |  |  |  | 171 | I104 | AAS
Lab 113 | 169 | A104/A119 | AAS/ICP |  |  |  | 168 | AAS40Q | AAS/ICP
Lab 114 |  |  |  | 152 | AR/Perc | AAS
Lab 115 | 156 | Mixed Acid | ICP-OES |  |  |  | 170 | Mixed Acid | ICP-OES
Lab 116 |  |  |  | 158
Lab 117 | 159 | 3 acid | AAS |  |  |  | 144 | 3 acid | AAS
Lab 118 | [6 empty] | 178 | 4 acid | AAS/ICP
Lab 119 | 165 | 4 acid | ICP MS/OES | 170 | 4 acid | ICP | 162 | 4 acid | ICP MS/OES
Lab 120 |  |  |  | 175 | AN115M | ICP
Lab 121 | 19
Lab 122 | 145 | multi-acid | ICP |  |  |  | 171 |  | XRF

## Zn
Material Code | GBMS304-3
Analyte | Zn
Units | ppm
Average | 143.2202
Standard Deviation | 9.6873
Count | 168
95% Confidence Interval | 1.479964
| April-2004 |  |  | April-1998 |  |  | October-2005
Lab | Result | Method | Reading | Result | Method | Reading | Result | Method | Reading
Lab 1 | 135 | MAD | AAS | 145 | MAD | AAS
Lab 2 | 145 | AR | AAS |  |  |  | 145 | AR | AAS
Lab 3 | 100 | 4 acid | ICP-ES |  |  |  | 149 | 4 acid | ICPMS
Lab 4 | 156 | Acid Digest | AA/ICP
Lab 5 | 144 | Multiacid ICP | ICP
Lab 6 | 155 | Total digest | AAS |  |  |  | 166
Lab 7 | 146 | Multic Acud | AAS |  |  |  | 144 | Multiacid | AAS
Lab 8 | 170 | HFOES | ICP-OES |  |  |  | 175 | HFCHEK | ICP-OES
Lab 9 | 136 | 1g AR | ICP-AES |  |  |  | 146 | 1g AR | ICP-AES
Lab 10 | 139 | AR | ICP-OES |  |  |  | 139 | AR | ICP-OES
Lab 11 |  |  |  | 136 | IC587 | ICP
Lab 12 |  |  |  | 143 | G102/A101 | AAS
Lab 13 |  |  |  | 133 | G102 | AAS
Lab 14 |  |  |  | 141 | IC587/A103 | ICP
Lab 15 |  |  |  | 139 | G001/A101 | AAS
Lab 16 |  |  |  | 132 | Multi Acid
Lab 17 |  |  |  | 133 | 4 Acid Digest | AAS
Lab 18 |  |  |  | 134 | Multi Acid
Lab 19 |  |  |  | 132 | IC587/A103 | ICP
Lab 20 |  |  |  | 131 | IC587/A101 | ICP
Lab 21 |  |  |  | 143 | IC587/A101 | ICP
Lab 22 | 151 | 4 acid | ICP-AES |  |  |  | 146 | AR / 4 acid | ICP-AES
Lab 23 | [6 empty] | 144 | 4 acid | ICP
Lab 24 | 100 | AA45 | AAS |  |  |  | 143 |  | ICP/AA
Lab 25 | 139 |  | AAS |  |  |  | 138 |  | AAS
Lab 26 | 148 | ME-ICP44 | ICP/AAS |  |  |  | 146 | ME-ICP41s | ICP-AES
Lab 27 | 134 | [5 empty] | 140 | 4 acid | ICP-AES
Lab 28 | 146 | [5 empty] | 144 | AR | AAS
Lab 29 | 148 | ME-ICP41 | ICP
Lab 30 | 137 | HNO3 AR | AAS |  |  |  | 140 | AR | ICP
Lab 31 | 140 | IC3E,MET1R | ICP | 143 | IC2E?MET1R | ICP | 138 | IC3E,MET1 | ICP
Lab 32 | 140 | IC2L | ICP
Lab 33 | 131 | IC3E | ICP | 154 | IC3E/OA4 | ICP | 125 | IC3E | ICP
Lab 34 |  |  |  | 205 | 3 acid | XRF,AAS | 136 | AR | ICP
Lab 35 | [6 empty] | 161 |  | AAS/ICP
Lab 36 | 152 | 3 acid | AAS | 59 |  |  | 129 | 3 acid | AA/ICP
Lab 37 |  |  |  | 137 | GA140 | AAS
Lab 38 |  |  |  | 142 | A105 | AAS
Lab 39 |  |  |  | 136 | A102/A103 | AAS
Lab 40 |  |  |  | 149 | G1211 | ICP
Lab 41 |  |  |  | 148 | A105/A119 | AAS
Lab 42 | 109 | AR | AAS | 152.3 | AR 15 g | AAS
Lab 43 |  |  |  | 147 | G3001 | ICP
Lab 44 |  |  |  | 142 | G3001 | ICP
Lab 45 | 154 | NAA | NAA | 144 | NAA | NAA | 130 | NAA | NAA
Lab 46 | 140 | HNO3,Br2,HCl | AAS |  |  |  | 150 | HNO3,Br2,HCl | AAS
Lab 47 |  |  |  | 150 | 4 acid | ICP/AES
Lab 48 |  |  |  | 145 | GA140 | AAS
Lab 49 | [6 empty] | 148 | 4 acid | AAS
Lab 50 | [6 empty] | 148 | 3 acid | AAS
Lab 51 | 151 | 4 Acid | AAS |  |  |  | 150 | 4 Acid | AAS
Lab 52 | 119 |  | AAS |  |  |  | 121 | AR | ICP-AES
Lab 53 | 160 | AR | AAS/ICP |  |  |  | 150 | AR | ICP/AAS
Lab 54 | 139 | 4 acid | AAS/ICP |  |  |  | 152 | 4 acid | AAS/ICP/Leco
Lab 55 | 127 | AR | AAS/ICP |  |  |  | 139 | AR | AAS / ICP-OES
Lab 56 | 136 | A/AAS | MS/OES/AAS | 137 | A/AAS | AAS/ICP | 143 | 4 acid | AX/OES/AAS
Lab 57 | 141 | AR | ICP-AES |  |  |  | 140 | AR | ICP-AES
Lab 58 |  |  |  | 139 | GA140 | AAS
Lab 59 | 130 | AR/HCL | AAS | 164 | Perc | ICP | 160 | AR/HCL | AAS
Lab 60 |  |  |  | 146 | HNO3/HClO4/HF | AAS
Lab 61 |  |  |  | 145 | Perc | AAS
Lab 62 | 148 | GAR | AAS |  |  |  | 145 | GAR | AAS
Lab 63 |  |  |  | 154 | Mixed Acid | AAS
Lab 64 |  |  |  | 145 | 3 acid | AAS
Lab 65 |  |  |  | 140 |  | AAS
Lab 66 | 146 | Perc/HCl | AAS/XRF | 155 | Perc/HCl | AAS/XRF | 153 | Perc/HCl | AAS/XRF
Lab 67 | 154 | AAS1 | AAS |  |  |  | 144 | AAS1 | AAS
Lab 68 |  |  |  | 147 | HCl,HNO3,HClO4 | AAS
Lab 69 |  |  |  | 140 | HCL,HNO3 | AAS
Lab 70 | 166.1 | [5 empty] | 136 | 4 acid | ICPOES
Lab 71 | 147 | AR+HF | AAS | 139 |  | AAS
Lab 72 |  |  |  | 140 |  | AAS
Lab 73 |  |  |  | 130 |  | AAS
Lab 74 |  |  |  | 180 | Wetchem | ICP
Lab 75 |  |  |  | 144 | Multi Acid | ICP
Lab 76 |  |  |  | 134 | Acid Digest | AAS/Vol for Arsenic
Lab 77 |  |  |  | 110 |  | AAS/Iodide for Cu
Lab 78 | 147 | HCl,HNO3,HClO4 | AAS | 151 | HCl,HNO3,HClO4 | AAS | 148 | HCl,HNO3,HClO4 | AAS
Lab 79 | 1100 | [5 empty] | <500 |  | AAS/ICP
Lab 80 | 109 | AR | AAS | 156 | AR | AAS
Lab 81 | 187 | 4 ACID | ICP |  |  |  | 198 | 4 ACID | ICP
Lab 82 | [6 empty] | 131.6 |  | AAS
Lab 83 | 122 | G300I | ICP-OES
Lab 84 | 150 | AR | ICP-OES | 144 | Nitric/KCl/AR | AAS | 143 | AR | ICP-OES
Lab 85 |  |  |  | 164 | 4 ACID | AAS
Lab 86 |  |  |  | 154 | AR 1 g | AAS
Lab 87 | 330 | ICP | ICP |  |  |  | 130 | ICP | ICP
Lab 88 |  |  |  | 120
Lab 89 | 145 | AR/HF | AAS | 139 | AR/HF | AAS | 151 | 4acid | AAS
Lab 90 | 175 | AR/HF | ICP-OES |  |  |  | 183 | AR/HF | ICP-OES
Lab 91 | 155 | Acid Digest | AAS | 180 | Acid Digest | AAS/XRF for As | 153 | Acid Digest | AAS
Lab 92 | 137 | AR | AAS |  |  |  | 30 | AR | ICP
Lab 93 |  |  |  | 175 | HF,HCl,HClO4,HNO3 | AAS
Lab 94 | 128 | 4 acid | AAS
Lab 95 |  |  |  | 141 | LGQP007 | AAS
Lab 96 |  |  |  | 241 | HCl,HNO3,HClO4 | AAS
Lab 97 |  |  |  | 154 | Wetchem
Lab 98 |  |  |  | 253 | Multi Acid
Lab 99 |  |  |  | 385 | A50_1
Lab 100 | 130 | 4 acid | AAS/ICP | 410 |  |  | 130 | Acid digest | AAS/ICP
Lab 101 | 145 | Mixed Acid | AAS |  |  |  | 147 | AR/3acid | AAS
Lab 102 | 137 | 4 acid | AAS |  |  |  | 146 |  | AAS
Lab 103 | 147 | Mixed Acid | AAS
Lab 104 |  |  |  | 198 | Perchloric | AAS
Lab 105 |  |  |  | 165 | HCl,HNO3,HClO4
Lab 106 | 150 | AR | AAS | 155 | 15g AR | AAS | 150 | AR | AAS
Lab 107 | 141 | 4 acid | AAS |  |  |  | 136 | 4 acid | AAS
Lab 108 |  |  |  | 117 | HCl,HNO3,HClO4 | AAS
Lab 109 |  |  |  | 180 | D2(a) | AAS
Lab 110 |  |  |  | 144 | CAAT07 | AAS
Lab 111 |  |  |  | 153 | A50-1 | AAS
Lab 112 | 153 | ICAY50 | ICP/AAS |  |  |  | 140 | ICAY50 | ICP/AAS
Lab 113 | 142 | I104 | ICP |  |  |  | 120 | I104 | AAS
Lab 114 | 163 | A104/A119 | AAS/ICP |  |  |  | 152 | AAS40Q | AAS/ICP
Lab 115 |  |  |  | 129 | AR/Perc | AAS
Lab 116 | 141 | Mixed Acid | ICP-OES |  |  |  | 141 | Mixed Acid | ICP-OES
Lab 117 | 150 | 3 acid | AAS |  |  |  | 138 | 3 acid | AAS
Lab 118 | [6 empty] | 329 | 4 acid | AAS/ICP
Lab 119 | 147 | 4 acid | ICP MS/OES | 135 | 4 acid | ICP | 145 | 4 acid | ICP MS/OES
Lab 120 |  |  |  | 141 | AN115I | ICP
Lab 121 |  |  |  | 130
Lab 122 | 140
Lab 123 | 145 | multi-acid | ICP |  |  |  | 144 |  | XRF
Lab 124 |  |  |  | 210 | Acid Digest | AAS

## Ni
Material Code | GBMS304-3
Analyte | Ni
Units | ppm
Average | 378.4849
Standard Deviation | 25.80428
Count | 159
95% Confidence Interval | 4.054623
| April-2004 |  |  | April-1998 |  |  | October-2005
Lab | Result | Method | Reading | Result | Method | Reading | Result | Method | Reading
Lab 1 | 404 | MAD | AAS | 450 | MAD | AAS
Lab 2 | 383 | AR | AAS |  |  |  | 356 | AR | AAS
Lab 3 | 460 | 4 acid | ICP-ES |  |  |  | 399.7 | 4 acid | ICPMS
Lab 4 | 400 | Acid Digest | AA/ICP
Lab 5 | 432 | Multiacid ICP | ICP
Lab 6 | 355 | Total digest | AAS |  |  |  | 378
Lab 7 | 375 | Multic Acud | AAS |  |  |  | 340 | Multiacid | AAS
Lab 8 | 380 | HFOES | ICP-OES |  |  |  | 380 | HFOES | ICP-OES
Lab 9 | 360 | 1g AR | ICP-AES |  |  |  | 364 | 1g AR | ICP-AES
Lab 10 | 380 | AR | ICP-OES |  |  |  | 389 | AR | ICP-OES
Lab 11 |  |  |  | 372 | IC587 | ICP
Lab 12 |  |  |  | 380 | G102 | AAS
Lab 13 |  |  |  | 386 | IC587 | ICP
Lab 14 |  |  |  | 383 | 4 Acid Digest | AAS
Lab 15 |  |  |  | 390 | IC587 | ICP
Lab 16 |  |  |  | 367 | IC587/A102 | ICP
Lab 17 |  |  |  | 387 | IC587/A101 | ICP
Lab 18 | 361 | 4 acid | ICP-AES |  |  |  | 396 | AR / 4 acid | ICP-AES
Lab 19 | [6 empty] | 413 | 4 acid | ICP
Lab 20 | [6 empty] | 424 |  | ICP/AA
Lab 21 | 356 | ME-ICP45 | ICP/AAS |  |  |  | 294 | ME-ICP41s | ICP-AES
Lab 22 | 385 | [5 empty] | 401 | 4 acid | ICP-AES
Lab 23 | [6 empty] | 373 | AR | AAS
Lab 24 | 355 | ME-ICP41 | ICP
Lab 25 | 411 |  | AAS
Lab 26 | 377 | HCLO4,HNO3, HF | AAS |  |  |  | 399 | HCLO4,HNO3, HF | ICP
Lab 27 | 366 | IC3E,MET1R | ICP | 360 | IC2E?MET1R | ICP | 379 | IC3E,MET1 | ICP
Lab 28 | 384 | IC3E/MET1 | ICP | 396 | IC3E/MET1 | ICP | 358 | IC3E/MET1 | ICP
Lab 29 |  |  |  | 464 | 3 acid | XRF,AAS | 346 | AR | ICP
Lab 30 | 344 |  | AAS/ICP |  |  |  | 365 |  | AAS/ICP
Lab 31 | 360 | 3 acid | AAS | 173 |  |  | 296 | 3 acid | AA/ICP
Lab 32 |  |  |  | 360 | GA140 | AAS
Lab 33 |  |  |  | 385 | A105 | AAS
Lab 34 |  |  |  | 357 | A102 | AAS
Lab 35 |  |  |  | 357 | G1211 | ICP
Lab 36 |  |  |  | 397 | A104/A105/A119 | AAS
Lab 37 | 318.1 | AR | AAS | 332.5 | AR 15 g | AAS
Lab 38 |  |  |  | 385 | G3001 | ICP
Lab 39 |  |  |  | 367 | G3001 | ICP
Lab 40 | [6 empty] | 380 | NAA | NAA
Lab 41 | 400 | HNO3,Br2,HCl | AAS |  |  |  | 380 | HNO3,Br2,HCl | AAS
Lab 42 |  |  |  | 370 | 4 acid | ICP/AES
Lab 43 |  |  |  | 356 | GA140 | AAS
Lab 44 | [6 empty] | 386 | 3 acid | AAS
Lab 45 | 373 | 4 Acid | AAS |  |  |  | 371 | 4 Acid | AAS
Lab 46 | 328 |  | AAS |  |  |  | 402 | AR | ICP-AES
Lab 47 | 390 | AR | AAS/ICP |  |  |  | 350 | AR | ICP/AAS
Lab 48 | 369 | 4 acid | AAS/ICP |  |  |  | 398 | 4 acid | AAS/ICP/Leco
Lab 49 | 339 | AR | AAS/ICP |  |  |  | 355 | AR | AAS / ICP-OES
Lab 50 | 370 | A/AAS | MS/OES/AAS | 380 | A/AAS | AAS/ICP | 376 | 4 acid | AX/OES/AAS
Lab 51 | 376 | AR | ICP-AES |  |  |  | 375 | AR | ICP-AES
Lab 52 |  |  |  | 333 | GA140 | AAS
Lab 53 | 420 | AR/HCL | AAS | 400 | Perc | ICP | 415 | AR/HCL | AAS
Lab 54 |  |  |  | 293 | HNO3/HClO4/HF | AAS
Lab 55 |  |  |  | 365 | Perc | AAS
Lab 56 | 398 | GAR | AAS |  |  |  | 395 | GAR | AAS
Lab 57 |  |  |  | 377 | Mixed Acid | AAS
Lab 58 |  |  |  | 366 |  | AAS
Lab 59 | 420 | Perc/HCl | AAS/XRF | 398 | Perc/HCl | AAS/XRF | 397 | Perc/HCl | AAS/XRF
Lab 60 |  |  |  | 404 | HCl,HNO3,HClO4 | AAS
Lab 61 |  |  |  | 368 | HCL,HNO3 | AAS
Lab 62 | 389.8 | [5 empty] | 368 | 4 acid | ICPOES
Lab 63 | 369 | AR | AAS | 360 |  | AAS
Lab 64 |  |  |  | 420 |  | AAS
Lab 65 |  |  |  | 330 |  | AAS
Lab 66 |  |  |  | 390 | Wetchem | ICP
Lab 67 |  |  |  | 337 | Multi Acid | ICP
Lab 68 |  |  |  | 386 | Acid Digest | AAS/Vol for Arsenic
Lab 69 | 416 | 3 acid | AAS
Lab 70 | 390 | HCl,HNO3,HClO4 | AAS | 414 | HCl,HNO3,HClO4 | AAS | 362 | HCl,HNO3,HClO4 | AAS
Lab 71 | 500 | [5 empty] | <500 |  | AAS/ICP
Lab 72 | 404 | 4 ACID | ICP |  |  |  | 426 | 4 ACID | ICP
Lab 73 | 338 | G300I | ICP-OES
Lab 74 | 399 | AR | ICP-OES | 405 | Nitric/KCl/AR | AAS | 383 | AR | ICP-OES
Lab 75 |  |  |  | 365 | 4 ACID | AAS
Lab 76 |  |  |  | 403 | AR 1 g | AAS
Lab 77 | 1440 | ICP | ICP |  |  |  | 440 | ICP | ICP
Lab 78 |  |  |  | 380
Lab 79 | 381 | AR | ICP-OES |  |  |  | 402 | AR | ICP-OES
Lab 80 | 380 | Acid Digest | AAS | 375 | Acid Digest | AAS/XRF for As | 379 | Acid Digest | AAS
Lab 81 | 280 | AR | AAS |  |  |  | 72 | AR | ICP
Lab 82 |  |  |  | 320 | HClO4 | AAS
Lab 83 | 370 | 4 acid | AAS
Lab 84 |  |  |  | 347 | LGQP007 | AAS
Lab 85 |  |  |  | 401 | HCl,HNO3,HClO4 | AAS
Lab 86 |  |  |  | 385 | Wetchem
Lab 87 |  |  |  | 280 | Multi Acid
Lab 88 |  |  |  | 300 | A50_1
Lab 89 | 330 | 4 acid | AAS/ICP | 800 |  |  | 345 | Acid digest | AAS/ICP
Lab 90 | 399 | Mixed Acid | AAS |  |  |  | 394 | AR/3acid | AAS
Lab 91 | 319 | 4 acid | AAS |  |  |  | 345 |  | AAS
Lab 92 | 361 | Mixed Acid | AAS
Lab 93 |  |  |  | 450 | Perchloric | AAS
Lab 94 | 362 | 4 acid | AAS |  |  |  | 337 | 4 acid | AAS
Lab 95 |  |  |  | 380 | HCl,HNO3,HClO4 | AAS
Lab 96 |  |  |  | 351 | D2(a) | AAS
Lab 97 |  |  |  | 363 | CAAT07 | AAS
Lab 98 | [6 empty] | 378 |  | AAS
Lab 99 |  |  |  | 397 | A50-1 | AAS
Lab 100 | 374 | ICAY50 | ICP/AAS |  |  |  | 380 | ICAY50 | ICP/AAS
Lab 101 | 395 | I104 | ICP |  |  |  | 370 | I104 | AAS
Lab 102 | 359 | A104/A119 | AAS/ICP |  |  |  | 342 | AAS40Q | AAS/ICP
Lab 103 |  |  |  | 340 | AR/Perc | AAS
Lab 104 | 362 | Mixed Acid | ICP-OES |  |  |  | 390 | Mixed Acid | ICP-OES
Lab 105 | [6 empty] | 370 | 3 acid | AAS
Lab 106 | [6 empty] | 366 | 4 acid | AAS/ICP
Lab 107 | 386 | 4 acid | ICP MS/OES | 355 | 4 acid | ICP | 375 | 4 acid | ICP MS/OES
Lab 108 | 200 | fused bead | XRF | 400 | Mixed Acid | AAS/XRF for As
Lab 109 |  |  |  | 388 | AN115I | ICP
Lab 110 |  |  |  | 400
Lab 111 | 400
Lab 112 | 400 | multi-acid | ICP |  |  |  | 423 |  | XRF
Lab 113 |  |  |  | 440 | Acid Digest | AAS

## As
Material Code | GBMS304-3
Analyte | As
Units | ppm
Average | 264.7418
Standard Deviation | 18.9196
Count | 146
95% Confidence Interval | 3.105389
| April-2004 |  |  | April-1998 |  |  | October-2005
Lab | Result | Method | Reading | Result | Method | Reading | Result | Method | Reading
Lab 1 | 253 | IC3E,MET1R | ICP
Lab 2 | 272 | MAD | AAS | 250 | MAD | AAS | 267 | MAD | ICP-OES
Lab 3 | 290 | AR | AAS |  |  |  | 257 | AR | AAS
Lab 4 | 300 | 4 acid | ICP-ES |  |  |  | 153 | 4 acid | ICPMS
Lab 5 | 275 |  | AA/ICP
Lab 6 | 249 | Multiacid ICP | ICP
Lab 7 | 334 | Aqua Regia | AAS |  |  |  | 283
Lab 8 | 266 | AR | AAS |  |  |  | 289 | Multiacid | AAS
Lab 9 | 255 | HFOES | ICP-OES |  |  |  | 195 |  | ICP-OES
Lab 10 | 262 | 1g AR | ICP-AES |  |  |  | 251 | 1g AR | ICP-AES
Lab 11 | 257 | AR | ICP-OES |  |  |  | 255 | AR | ICP-OES
Lab 12 |  |  |  | 248 | IC587 | ICP
Lab 13 |  |  |  | 250 | G102 | AAS
Lab 14 |  |  |  | 265 | IC587 | ICP
Lab 15 |  |  |  | 264 | Multi Acid
Lab 16 |  |  |  | 260 | 4 Acid Digest | AAS
Lab 17 |  |  |  | 248 | Multi Acid
Lab 18 |  |  |  | 255 | IC587 | ICP
Lab 19 |  |  |  | 264 | IC587 | ICP
Lab 20 |  |  |  | 253 | IC587 | ICP
Lab 21 | 269 | 4 acid | ICP-AES |  |  |  | 285 | AR / 4 acid | ICP-AES
Lab 22 | [6 empty] | 280 |  | ICP
Lab 23 | 200 | AA62 | AAS |  |  |  | 294 |  | ICP/AA
Lab 24 | 286 |  | AAS |  |  |  | 274 |  | AAS
Lab 25 | 262 | ME-ICP46 | ICP/AAS |  |  |  | 276 | ME-ICP41s | ICP-AES
Lab 26 | 273 | [5 empty] | 279 | 4 acid | ICP-AES
Lab 27 | 272 | ME-ICP41 | ICP
Lab 28 | 267 | HNO3 AR | AAS |  |  |  | 274 | AR | ICP
Lab 29 |  |  |  | 258 | IC2E | ICP | 263 | IC3E | ICP
Lab 30 | 280 | M1006/8
Lab 31 | 280 | IC2L | ICP
Lab 32 | 252 | IC3E | ICP | 248 | IC3E | ICP | 255 | IC3E | ICP
Lab 33 |  |  |  | 259 | 3 acid | XRF,AAS | 254 | AR | ICP
Lab 34 | 241 |  | AAS/ICP |  |  |  | 260 |  | AAS/ICP
Lab 35 |  |  |  | 305 | GA140 | AAS
Lab 36 |  |  |  | 254 | H102 | AAS
Lab 37 |  |  |  | 265 | A102 | AAS
Lab 38 |  |  |  | 265 | G1211 | ICP
Lab 39 |  |  |  | 277 | H104 | AAS
Lab 40 | 283.5 | AR | AAS | 243.8 | AR 15 g | AAS
Lab 41 |  |  |  | 255 | G3001 | ICP
Lab 42 |  |  |  | 249 | G3001 | ICP
Lab 43 | 262 | NAA | NAA | 261 | NAA | NAA | 270 | NAA | NAA
Lab 44 | 250 | HNO3,Br2,HCl | AAS |  |  |  | 280 | HNO3,Br2,HCl | AAS
Lab 45 |  |  |  | 262 | Na2O2 | ICP/AES
Lab 46 | [6 empty] | 308 | 4 acid | AAS
Lab 47 | [6 empty] | 228 | 3 acid | AAS
Lab 48 | 235 | 4 Acid | AAS |  |  |  | 262 | 4 Acid | AAS
Lab 49 | 280 |  | AAS |  |  |  | 260 | AR | ICP-AES
Lab 50 | 270 | AR | AAS/ICP |  |  |  | 240 | AR | ICP/AAS
Lab 51 | 257 | 4 acid | AAS/ICP |  |  |  | 243 | 2 acid | AAS/ICP/Leco
Lab 52 | 338 | AR | AAS/ICP |  |  |  | 207 | AR | AAS / ICP-OES
Lab 53 | 241 | A/MS | MS/OES/AAS | 257 | A/MS | AAS/ICP | 264 | 4 acid | AX/OES/AAS
Lab 54 | 271 | AR | ICP-AES |  |  |  | 269 | AR | ICP-AES
Lab 55 |  |  |  | 274 | GA140/HA140 | AAS
Lab 56 |  |  |  | 179 | HNO3/HClO4/HF | AAS
Lab 57 |  |  |  | 240 | AR | AAS
Lab 58 | 287 | GAR | AAS |  |  |  | 340 | GAR | AAS
Lab 59 |  |  |  | 220 | Hydride | AAS
Lab 60 |  |  |  | 270 | D210 | AAS
Lab 61 |  |  |  | 164 | 3 acid | AAS
Lab 62 |  |  |  | 251 |  | AAS
Lab 63 | <1000 | Pressed Powder | AAS/XRF | 230 | Pressed Powder | AAS/XRF | 241 | Pressed Powder | AAS/XRF
Lab 64 |  |  |  | 272 | HCL,HNO3 | AAS
Lab 65 | 371 | [5 empty] | 249 | 4 acid | ICPOES
Lab 66 | 266 | AR | AAS | 265 |  | AAS
Lab 67 |  |  |  | 310 |  | AAS
Lab 68 |  |  |  | 330 |  | AAS
Lab 69 |  |  |  | 50 | Wetchem | ICP
Lab 70 |  |  |  | 229 | Multi Acid | ICP
Lab 71 | 462 | 3 acid | AAS
Lab 72 | 287 | VAPOUR | AAS | 263 | VAPOUR | AAS | 260 | VAPOUR | AAS
Lab 73 | 373 | [5 empty] | 832 |  | AAS/ICP
Lab 74 | 250 | AR | ICP |  |  |  | 244 | AR | ICP
Lab 75 | 280 | G300I | ICP-OES
Lab 76 | 270 | AR | ICP-OES | 270 | Hydride | AAS | 266 | AR | ICP-OES
Lab 77 |  |  |  | 253 | 4 ACID | AAS
Lab 78 |  |  |  | 288 | AR 1 g | AAS
Lab 79 |  |  |  | 330
Lab 80 | 261 | AR | ICP-OES |  |  |  | 279 | AR | ICP-OES
Lab 81 |  |  |  | 228 | Pressed Pellet | AAS/XRF for As | is | Acid Digest | AAS
Lab 82 | 188 | AR | AAS |  |  |  | 62 | AR | ICP
Lab 83 |  |  |  | 300 | HClO4 | AAS
Lab 84 |  |  |  | 215 | LGQP004 | AAS
Lab 85 |  |  |  | 280 | Wetchem
Lab 86 |  |  |  | 200 | Multi Acid
Lab 87 |  |  |  | 230 | AR15
Lab 88 | 300 | 4 acid | AAS/ICP |  |  |  | 300 | Acid digest | AAS/ICP
Lab 89 | 260 | Hydride | AAS |  |  |  | 250 | AR/3acid | AAS
Lab 90 | 266 | Hydride | AAS |  |  |  | 315 |  | AAS
Lab 91 | 287 | Mixed Acid | AAS
Lab 92 |  |  |  | 290 | HCl,HNO3,HClO4
Lab 93 | 190 | AR | AAS | 277 | 15g AR | AAS | 250 | AR | AAS
Lab 94 |  |  |  | 263 | D2(a) | AAS
Lab 95 |  |  |  | 263 | CAAT07 | AAS
Lab 96 | [6 empty] | 200 |  | AAS
Lab 97 |  |  |  | 260 | A50-1 | AAS
Lab 98 | 245 | ICAY50 | ICP/AAS |  |  |  | 240 | AS90A | ICP/AAS
Lab 99 | 265 | I104 | ICP |  |  |  | 300 | I104 | AAS
Lab 100 | 272 | A104/A119/M104 | AAS/ICP |  |  |  | 252 | IMS40Q | AAS/ICP
Lab 101 |  |  |  | 238 | Hydride | AAS
Lab 102 | 270 | Mixed Acid | ICP-OES |  |  |  | 284 | Mixed Acid | ICP-OES
Lab 103 | [6 empty] | 175 | 3 acid | AAS
Lab 104 | [6 empty] | 256 | 4 acdi | AAS/ICP
Lab 105 | 271 | 4 acid | ICP MS/OES | 250 | 4 acid | ICP | 266 | 4 acid | ICP MS/OES
Lab 106 |  |  |  | 188 | Perchloric | AAS
Lab 107 | 260 | powder pellet | XRF | 235 | Pressed Pellet | AAS/XRF for As
Lab 108 |  |  |  | 280 | AN115M | ICP
Lab 109 |  |  |  | 310
Lab 110 | 280
Lab 111 | 255 | multi-acid | ICP |  |  |  | 288 |  | XRF
Lab 112 |  |  |  | 280 |  | AAS

## Co
Material Code | GBMS304-3
Analyte | Co
Units | ppm
Average | 136.7288
Standard Deviation | 11.18909
Count | 153
95% Confidence Interval | 1.793051
| April-2004 |  |  | April-1998 |  |  | October-2005
Lab | Result | Method | Reading | Result | Method | Reading | Result | Method | Reading
Lab 1 | 140 | MAD | AAS | 134 |  | AAS
Lab 2 | 145 | AR | AAS |  |  |  | 133 | AR | AAS
Lab 3 | 150 | 4 acid | ICP-ES |  |  |  | 147 | 4 acid | ICPMS
Lab 4 | 137 | Acid Digest | AA/ICP
Lab 5 | 155 | Multiacid ICP | ICP
Lab 6 | 134 | Total digest | AAS |  |  |  | 141
Lab 7 | 136 | Multic Acud | AAS |  |  |  | 127 | Multiacid | AAS
Lab 8 | 135 | HFOES | ICP-OES |  |  |  | 145 | HFCHEK | ICP-OES
Lab 9 | 134 | 1g AR | ICP-AES |  |  |  | 139 | 1g AR | ICP-AES
Lab 10 | 143 | AR | ICP-OES |  |  |  | 143 | AR | ICP-OES
Lab 11 |  |  |  | 140 | IC587 | ICP
Lab 12 |  |  |  | 150 | IC587 | ICP
Lab 13 |  |  |  | 140 | IC587 | ICP
Lab 14 |  |  |  | 135 | IC587 | ICP
Lab 15 |  |  |  | 143 | IC587 | ICP
Lab 16 | 132 | 4 acid | ICP-AES |  |  |  | 140 | AR / 4 acid | ICP-AES
Lab 17 | [6 empty] | 138 |  | ICP
Lab 18 | [6 empty] | 148 |  | ICP/AA
Lab 19 | 131 | ME-ICP48 | ICP/AAS |  |  |  | 133 | ME-ICP41s | ICP-AES
Lab 20 | 136 | [5 empty] | 132 | 4 acid | ICP-AES
Lab 21 | [6 empty] | 136 | AR | AAS
Lab 22 | 132 | ME-ICP41 | ICP
Lab 23 | 144 | HCLO4, HNO3,HF | AAS |  |  |  | 137 | HCLO4, HNO3,HF | ICP
Lab 24 | 144 | IC3E | ICP | 130 | IC2E?MET1R | ICP | 136 | IC3E | ICP
Lab 25 | 148 | IC3E | ICP | 116 | IC3E | ICP | 124 | IC3E | ICP
Lab 26 |  |  |  | 145 |  | XRF,AAS | 156 | AR | ICP
Lab 27 | 137 |  | AAS/ICP |  |  |  | 136 |  | AAS/ICP
Lab 28 | 128 | 3 acid | AAS | 57 |  |  | 108 | 3 acid | AA/ICP
Lab 29 |  |  |  | 128 |  | AAS
Lab 30 |  |  |  | 137 | A105 | AAS
Lab 31 |  |  |  | 133 | A102 | AAS
Lab 32 |  |  |  | 132 | G1211 | ICP
Lab 33 |  |  |  | 147 | A104 | AAS
Lab 34 | 121.7 | AR | AAS
Lab 35 |  |  |  | 142 |  | ICP
Lab 36 |  |  |  | 136 | G3001 | ICP
Lab 37 | 141 | NAA | NAA | 146 | NAA | NAA | 150 | NAA | NAA
Lab 38 | 115 | multi-acid | AAS
Lab 39 | 150 | HNO3,Br2,HCl | AAS |  |  |  | 140 | HNO3,Br2,HCl | AAS
Lab 40 |  |  |  | 125 | 4 acid | ICP/AES
Lab 41 |  |  |  | 136 |  | AAS
Lab 42 | [6 empty] | 134 | 3 acid | AAS
Lab 43 | 128 | 4 Acid | AAS |  |  |  | 133 | 4 Acid | AAS
Lab 44 | 103 |  | AAS |  |  |  | 118 | AR | ICP-AES
Lab 45 | 140 | AR | AAS/ICP |  |  |  | 140 | AR | ICP/AAS
Lab 46 | 124 | 4 acid | AAS/ICP |  |  |  | 134 | 4 acid | AAS/ICP/Leco
Lab 47 | 109 | AR | AAS/ICP |  |  |  | 125 | AR | AAS / ICP-OES
Lab 48 | 130.4 | A/MS | MS/OES/AAS | 140 | A/MS | AAS/ICP | 151.4 | 4 acid | AX/OES/AAS
Lab 49 | 139 | AR | ICP-AES |  |  |  | 141 | AR | ICP-AES
Lab 50 |  |  |  | 154 | GA140 | AAS
Lab 51 | 125 | AR/HCL | AAS | 107 |  | ICP | 127 | AR/HCL | AAS
Lab 52 |  |  |  | 106 | HNO3/HClO4/HF | AAS
Lab 53 | 145 | GAR | AAS |  |  |  | 141 | GAR | AAS
Lab 54 |  |  |  | 145 | Mixed Acid | AAS
Lab 55 |  |  |  | 135 |  | AAS
Lab 56 | 140 | Perc/HCl | AAS/XRF | 122 | Perc/HCl | AAS/XRF | 162 | Perc/HCl | AAS/XRF
Lab 57 |  |  |  | 150 | HCl,HNO3 | AAS
Lab 58 |  |  |  | 132 |  | AAS
Lab 59 | 330 | [5 empty] | 130 | 4 acid | ICPOES
Lab 60 |  |  |  | 150 |  | AAS
Lab 61 |  |  |  | 120 |  | AAS
Lab 62 |  |  |  | 230 | Wetchem | ICP
Lab 63 |  |  |  | 131 | Multi Acid | ICP
Lab 64 | 167 | 3 acid | AAS
Lab 65 | 144 | HCl,HNO3,HClO4 | AAS | 140 | HCl,HNO3,HClO4 | AAS | 130 | HCl,HNO3,HClO4 | AAS
Lab 66 | <500 | [5 empty] | <500 |  | AAS/ICP
Lab 67 | 155 | 4 ACID | ICP |  |  |  | 159 | 4 ACID | ICP
Lab 68 | 130 | G300I | ICP-OES
Lab 69 | 147 | AR | ICP-OES | 150 | Nitric/KCl/AR | AAS | 146 | AR | ICP-OES
Lab 70 |  |  |  | 134 |  | AAS
Lab 71 |  |  |  | 129 | AR 1 g | AAS
Lab 72 | 100 | ICP | ICP |  |  |  | 147 | ICP | ICP
Lab 73 |  |  |  | 140
Lab 74 | 134 | AR | ICP-OES |  |  |  | 141 | AR | ICP-OES
Lab 75 | 145 | Acid Digest | AAS | 145 | Acid Digest | AAS/XRF for As | 143 | Acid Digest | AAS
Lab 76 | 101 | AR | AAS |  |  |  | 27 | AR | ICP
Lab 77 |  |  |  | 157 | HF,HCl,HClO4,HNO3 | AAS
Lab 78 | 120 | 4 acid | AAS
Lab 79 |  |  |  | 136 |  | AAS
Lab 80 |  |  |  | 137 | HCl,HNO3,HClO4 | AAS
Lab 81 |  |  |  | 112 | Multi Acid
Lab 82 |  |  |  | 133 | A50_1
Lab 83 | 120 | 4 acid | AAS/ICP | 500 |  |  | 125 | Acid digest | AAS/ICP
Lab 84 | 131 | Mixed Acid | AAS |  |  |  | 141 | AR/3acid | AAS
Lab 85 | 109 | 4 acid | AAS |  |  |  | 121 |  | AAS
Lab 86 | 136 | Mixed Acid | AAS
Lab 87 |  |  |  | 145 | Perchloric | AAS
Lab 88 |  |  |  | 155 | HCl,HNO3,HClO4
Lab 89 | 131 | 4 acid | AAS |  |  |  | 111 | 4 acid | AAS
Lab 90 |  |  |  | 100 | HCl,HNO3,HClO4 | AAS
Lab 91 |  |  |  | 125 |  | AAS
Lab 92 | [6 empty] | 137 |  | AAS
Lab 93 |  |  |  | 144 |  | AAS
Lab 94 | 138 | ICAY50 | ICP/AAS |  |  |  | 140 | ICAY50 | ICP/AAS
Lab 95 | 142 | I104 | ICP |  |  |  | 134 | I104 | AAS
Lab 96 | 147 | A104 | AAS/ICP |  |  |  | 149 | AAS40Q | AAS/ICP
Lab 97 |  |  |  | 125 |  | AAS
Lab 98 | 136 | Mixed Acid | ICP-OES |  |  |  | 135 | Mixed Acid | ICP-OES
Lab 99 | [6 empty] | 135 | 3 acid | AAS
Lab 100 | [6 empty] | 48 | 4 acid | AAS/ICP
Lab 101 | 142 | 4 acid | ICP MS/OES | 132 | 4 acid | ICP | 137 | 4 acid | ICP MS/OES
Lab 102 |  |  |  | 133 |  | AAS
Lab 103 | <100 | fused bead | XRF | 200 | Mixed Acid | AAS/XRF for As
Lab 104 |  |  |  | 136 | AN115M | ICP
Lab 105 |  |  |  | 100
Lab 106 | 300
Lab 107 | 140 | multi-acid | ICP |  |  |  | 158 |  | XRF
Lab 108 |  |  |  | 147 |  | AAS

## S
Material Code | GBMS304-3
Analyte | S
Units | %
Average | 2.353288
Standard Deviation | 0.1054094
Count | 176
95% Confidence Interval | 0.01572615
| April-2004 |  |  | April-1998 |  |  | October-2005 |  |  | April-2006
Lab | Result | Method | Reading | Result | Method | Reading | Result | Method | Reading | Result | Method | Reading
Lab 1 | 2.44 | Leco | Eltra
Lab 2 | [9 empty] | 2.43 | Leco | Leco
Lab 3 | 2.29 | Leco | Leco |  |  |  | 2.33 | 4 acid | Leco | 2.17 |  | Leco
Lab 4 | 2.2 | Instrument | IR
Lab 5 | 2.2 | Leco | Leco | [6 empty] | 2.21 | Leco | Leco
Lab 6 | 2.42 | Leco | Leco |  |  |  | 2.38 | IR | Leco | 2.35 | IR | Leco
Lab 7 |  |  |  | 2.45 | GO13 | Leco
Lab 8 |  |  |  | 2.05 | G013 | Leco
Lab 9 |  |  |  | 2.31 | A16-1
Lab 10 | 2.38 | S-IR08 | Leco |  |  |  | 2.25 | S-IR08 | Leco | 2.27 | S-IR08 | Leco
Lab 11 | [9 empty] | 2.27 | S-IR08 | Leco
Lab 12 | 2.31 | S-IR08 | Leco |  |  |  | 2.525 |  | Leco
Lab 13 | 2.23 | S-IR08 | IR
Lab 14 | 2.32 | Leco | Leco |  |  |  | 2.41 | Leco | Leco | 2.27 | Leco | Leco
Lab 15 | 2.44 | MET6A | Leco | 2.3 | VOL2 | Leco | 2.35 | MET6A/VOL2 | Leco | 2.41 | MET6A/VOL2 | Leco
Lab 16 | 2.43 |  |  | 2.22 | VOL2 | Leco | 2.46 |  | Leco | 2.31 |  | Leco
Lab 17 | 2.41 | M1050 | Leco |  |  |  | 2.36 | Leco | Leco | 2.4 | Leco | Leco
Lab 18 | 2.39 | VOL2 |  | 2.3 | VOL2 | Leco | 2.45 | VOL2 | Leco | 2.48 | VOL2 | Leco
Lab 19 | 2.31 | CS2000 | CS 2000 |  |  |  | 2.29 | CS2000 | Leco | 2.42 | CS2000 | CS2000
Lab 20 |  |  |  | 2.35 | M821 | Leco
Lab 21 |  |  |  | 2.35 | V821 | Leco
Lab 22 |  |  |  | 23.8 | G3001 | ICP
Lab 23 |  |  |  | 2.37 | G3201 | ICP-OES
Lab 24 |  |  |  | 2.2 | comb/grav | Leco/Grav
Lab 25 | 2.61 | Leco | Leco |  |  |  | 2.445 | G/Acid dig | Leco | 2.43 | G/Acid dig | Leco
Lab 26 | [6 empty] | 2.23 |  | Eltra | 2.31 |  | Eltra
Lab 27 | 2.32 | [5 empty] | 2 | XRF | XRF | 2.33 | XRF | XRF
Lab 28 | [6 empty] | 2.48 | Leco | Leco | 2.38 | Leco | Leco
Lab 29 | [9 empty] | 2.34
Lab 30 | 2.4 |  | Leco |  |  |  | 2.3 |  | Leco | 2.45 |  | Leco
Lab 31 | 2.4 | Leco | Leco |  |  |  | 2.41 | Leco | Leco | 2.4 | Leco | Leco
Lab 32 | 2.39 | Leco | Leco/Hleco | 2.33 | Leco | ICP | 2.46 | Leco | Leco/Hleco | 2.25 | Leco | Leco/Hleco
Lab 33 | 2.23 | Leco | Leco |  |  |  | 2.57 | Leco | Leco | 2.27 | Leco | Leco
Lab 34 |  |  |  | 2.37 | Leco | Leco
Lab 35 |  |  |  | 2.18 | BaSO4 | Leco/Grav
Lab 36 |  |  |  | 2.35 | Leco | Leco
Lab 37 | 2.4 | ST01 | Leco | 2.33 |  |  | 2.22 | ST01 | Leco | 2.1 | ST01 | Leco
Lab 38 | 2.45 | NCV |  |  |  |  | 2.36 | NCV |  | 2.24 | NCV
Lab 39 |  |  |  | 2.23 |  | Leco/Grav
Lab 40 | 2.535 | [5 empty] | 2.34 |  | CS2000 | 29.05 |  | CS2000
Lab 41 | 2.32 | Leco | Leco | 2.29 |  | nr
Lab 42 |  |  |  | 2.44 | Comb IR | Combustion and IR
Lab 43 |  |  |  | 2.28 |  | ICP
Lab 44 |  |  |  | 2.2847 | BaSO4 | GRAV(BaSO4)
Lab 45 | 2.49 | Leco | Leco | 2.26 |  | Leco | 2.61 | Leco | Leco | 4.35 | Leco | Leco
Lab 46 | 2.37 | BaSO4 | GRAV |  |  |  | 2.36 | BaSO4 | GRAV | 2.29 | BaSO4 | GRAV
Lab 47 | 2.37 | [5 empty] | 2.31 |  | Leco | 2.25 |  | Leco
Lab 48 | 2.34 | grav | GRAV |  |  |  | 2.96 |  | GRAV | 2.56 |  | GRAV
Lab 49 | 2.25 |  | Leco |  |  |  | 2.16 | Leco | Leco | 2.15 | Leco | Leco
Lab 50 | 2.153 | Leco | Leco |  |  |  | 2.67 | Leco | Leco
Lab 51 | 2.42 | Leco | Leco |  |  |  | 2.275 | Leco | Leco | 2.68 | Leco | Leco
Lab 52 | [6 empty] | 2.38 |  |  | 2.4
Lab 53 | 2.4 | [8 empty] | 2.18 |  | Leco
Lab 54 | [9 empty] | 2.46
Lab 55 | 2.48 | G320I | [7 empty] | 2.85 | G320I
Lab 56 | 2.37 | Leco | Leco |  |  |  | 2.41 | Leco | Leco | 2.4 | Leco | ICP-OES
Lab 57 |  |  |  | 2.36 |  | AAS
Lab 58 | 1.88 | Leco | Leco |  |  |  | 2.54 | Leco | Leco | 2.56 | Leco | Leco
Lab 59 |  |  |  | 2.38
Lab 60 | 2.54 | Leco | Leco | 2.36 | Leco | Leco | 2.88 | Leco | Leco/CS2000 | 2.68 | Leco | Leco
Lab 61 | [9 empty] | 2.55 | Leco | Leco
Lab 62 | 2.13 |  | CS 500 |  |  |  | 1.59 |  | CS500
Lab 63 | 2.29 | CS-2000 | CS-2000 | [6 empty] | 2.42
Lab 64 | 2.09 | Leco | Leco |  |  |  | 2.24 | Leco | Leco | 2.31 | Leco | Leco
Lab 65 | 2.4 | Leco | Leco
Lab 66 |  |  |  | 2.39
Lab 67 |  |  |  | 2.5 | conc24
Lab 68 |  |  |  | 2.42 | CHM112
Lab 69 | 2.13 | IR/Leco | Leco | 2.52 |  |  | 2.38 | Leco | Leco | 2.32 | Leco | Leco
Lab 70 | 2.38 | CSA06V | CSA |  |  |  | 2.38 | CSA06V | Analyzer
Lab 71 | 2.36 | C/S instrument | C/S instrument |  |  |  | 2.32 |  |  | 2.21 | CSA06V | CSA06V
Lab 72 | 2.33 | Comb-IR/grav | GRAV/IR |  |  |  | 2.28 |  |  | 2.27 |  | IR Combustion
Lab 73 | 2.41 | Leco | Leco | [6 empty] | 2.48 |  | CSA24V
Lab 74 | 1.9 | Leco | Leco | 2.3 | Leco SC32 | Leco | 2.28 | SC32 | Leco | 2.2 | SC32 | Leco
Lab 75 | 2.38 | Leco | Leco |  |  |  | 2.45 | Leco | Leco
Lab 76 |  |  |  | 2.44
Lab 77 | [6 empty] | 2.57 |  | Leco
Lab 78 |  |  |  | 2.32
Lab 79 | 2.41 | CHM112 | Leco |  |  |  | 2.36 | CSA05V | CS2000 | 2.28 | CSA06V | Leco
Lab 80 | 2.24 | V821/V829 | Leco |  |  |  | 2.39 | CSA06V | CS2000 | 2.3 | CSD06V | Leco
Lab 81 | 2.441 | V821/V829 | Leco |  |  |  | 2.37 | CSA06V | CS2000 | 2.42 | CSA06V | Leco
Lab 82 | 2.42 | grav | GRAV |  |  |  | 2.35 |  | GRAV | 2.35 | GRAV | GRAV
Lab 83 | 2.28 | BaSO4 | GRAV |  |  |  | 2.34 | Total | Grav
Lab 84 | [6 empty] | 2.34 |  | Leco | 2.41
Lab 85 | 2.46 | VOL | ICP/OES |  |  |  | 2.5 | 4 acid | ICP/OES | 2.4 | 4 acid | ICP/OES
Lab 86 | 2.3 | fused bead | XRF
Lab 87 |  |  |  | 2.4 | AN4301 | Leco,ICP
Lab 88 | 2.32 | borate fusion | XRF |  |  |  | 2.29 | borate fusion | XRF | 2.6 | borate fusion | XRF